## 0,35 mm E100 (M195-35A)
|  |  | Legenda / Caption | [12 empty] | v1 (04-2021)
|  |  | Simbolo / Simbol | Variável / Paramater |  |  |  |  | Unidade / Unit | Simbolo / Simbol | Variável / Paramater |  |  |  | Unidade / Unit
|  |  | Nr | Parâmetro de Teste / Test Parameter |  |  |  |  | - | He | Intensidade de Campo Magnético Efetivo / Effective Magnetic Field Strength |  |  |  | A/M
|  |  | Js | Indução Magnética (Valor de Pico) / Magnetic Induction (Peak Value) |  |  |  |  | mT | Hc | Intensidade de Campo Magnético Coercivo / Coercive Magnetic Field Strength |  |  |  | A/M
Tabela de Valores Típicos / |  |  | Jd | Indução Magnética Direta / Direct Magnetic Induction |  |  |  |  | mT | Ss | Potência Aparente Específica / Specific Exciting Power |  |  |  | VA/Kg
Typical Values Table |  |  | Je | Indução Magnética Efetiva / Effective Magnetic Induction |  |  |  |  | mT | Ps | Perda Magnética / Core Loss |  |  |  | W/Kg
|  |  | Jr | Indução Magnética Remanente / Remanent Magnetic Induction |  |  |  |  | mT | µr | Permeabilidade Relativa / Relative Permeability |  |  |  | -
Produto / Product: E100 |  |  | FF | Fator de Forma / Form factor |  |  |  |  | FF | f | Frequência / Frequency |  |  |  | Hz
Espessura / Thickness: 0,35 mm |  |  | DC | Desvio de Campo Contínuo / Continuous Field Deviation |  |  |  |  | % | I | Corrente de Magnetização (Valor Eficaz) / Magnetization Current (RMS) |  |  |  | A
Referência / Reference: M195-35A |  |  | Hd | Intensidade de Campo Magnético Direto / Direct Magnetic Field Strength |  |  |  |  | A/M | FMM | Força Magnetomotriz (Valor Eficaz) / Magnetomotive Force (RMS) |  |  |  | A
Nr | Js | Jd | Je | Jr | DC | Hd | He | Hc | Ss | Ps | µr | f | I | FMM
1 | 1900 | 1899.689 | 1362.664 | 929.45115 | 0.2532116 | 14364.73 | 6170.725 | 47.13541 | 343.2814 | 3.0945 | 105.21475 | 50 | 5.860138 | 43.63933
2 | 1850 | 1849.61075 | 1322.69325 | 785.7691 | 0.38602435 | 10891.755 | 4660.36125 | 43.2845775 | 251.5963 | 2.937 | 135.101375 | 50 | 4.425794 | 32.95804
3 | 1800 | 1799.629 | 1283.857 | 1087.762 | 0.2629737 | 8077.731 | 3398.635 | 46.0796 | 178.0614 | 2.776 | 177.2907 | 50 | 3.227574 | 24.03513
4 | 1700 | 1699.563 | 1208.344 | 1087.141 | 0.4088985 | 4357.611 | 1753.052 | 44.52811 | 86.42643 | 2.503444 | 310.4514 | 50 | 1.664817 | 12.39757
5 | 1600 | 1599.559 | 1134.333 | 1102.057 | 0.3455997 | 2007.562 | 761.0329 | 43.70555 | 35.22195 | 2.196556 | 634.5813 | 50 | 0.7227283 | 5.382019
6 | 1500 | 1499.557 | 1062.423 | 1082.224 | 0.302483 | 728.9204 | 274.0327 | 43.07275 | 11.8783 | 1.888222 | 1639.375 | 50 | 0.26024 | 1.937957
7 | 1400 | 1399.707 | 990.5027 | 1046.684 | 0.830992 | 281.68 | 120.8409 | 41.83808 | 4.883251 | 1.579556 | 3956.095 | 50 | 0.1147587 | 0.8545861
8 | 1300 | 1299.739 | 919.4305 | 992.477 | 1.338421 | 155.3249 | 78.2053 | 40.40736 | 2.933488 | 1.334444 | 6659.156 | 50 | 0.07426905 | 0.5530674
9 | 1200 | 1199.821 | 848.6289 | 927.2148 | 1.57639 | 107.9679 | 61.30841 | 38.76972 | 2.122683 | 1.137667 | 8844.795 | 50 | 0.05822261 | 0.4335727
10 | 1100 | 1099.619 | 777.7062 | 854.6011 | 2.229841 | 84.55767 | 52.01551 | 37.10681 | 1.650438 | 0.9693333 | 10351.99 | 50 | 0.04939745 | 0.3678533
11 | 1000 | 999.6816 | 706.9808 | 776.7951 | 2.774797 | 70.24951 | 45.71832 | 35.42652 | 1.318703 | 0.8196667 | 11327.37 | 50 | 0.04341721 | 0.3233196
12 | 900 | 899.6658 | 636.2217 | 695.9776 | 3.039241 | 60.3803 | 40.92838 | 33.69675 | 1.062345 | 0.6853333 | 11860.22 | 50 | 0.03886836 | 0.2894452
13 | 800 | 799.7815 | 565.6132 | 611.8818 | 2.546773 | 53.54035 | 37.30024 | 31.92508 | 0.8607322 | 0.5652222 | 11891.18 | 50 | 0.03542283 | 0.263787
14 | 700 | 699.8062 | 494.893 | 527.2896 | 2.655115 | 47.99799 | 34.06245 | 29.94807 | 0.6876944 | 0.4546667 | 11607.57 | 50 | 0.032348 | 0.2408894
15 | 600 | 599.6637 | 424.0626 | 442.6077 | 2.600633 | 43.32069 | 31.1175 | 27.77813 | 0.5383729 | 0.3544444 | 11022.52 | 50 | 0.02955128 | 0.2200627
16 | 500 | 499.6881 | 353.3547 | 358.4513 | 2.946675 | 39.08539 | 28.31261 | 25.31177 | 0.4081589 | 0.2643333 | 10182.64 | 50 | 0.02688757 | 0.2002266
17 | 400 | 399.4208 | 282.4584 | 275.589 | 3.111729 | 35.0111 | 25.47846 | 22.45567 | 0.293606 | 0.1843333 | 9089.392 | 50 | 0.02419607 | 0.1801835
18 | 300 | 299.6168 | 211.8753 | 194.0636 | 3.391061 | 30.77422 | 22.38775 | 18.92352 | 0.1935136 | 0.1146667 | 7759.377 | 50 | 0.02126092 | 0.158326
19 | 200 | 199.8539 | 141.3212 | 113.2922 | 2.43809 | 26.69441 | 19.24337 | 14.48012 | 0.110944 | 0.05755556 | 5967.94 | 50 | 0.01827481 | 0.136089
20 | 1900 | 1899.442 | 1362.563 | 1040.6782 | 0.2399689 | 14353.91 | 6172.239 | 52.72376 | 411.9773 | 4.056143 | 105.282 | 60 | 5.861575 | 43.65003
21 | 1850 | 1849.7226 | 1322.6912 | 895.35704 | 0.36370714 | 10771.958 | 4601.6554 | 49.26568 | 298.06682 | 3.8122 | 136.63416 | 60 | 4.370043 | 32.54287
22 | 1800 | 1799.694 | 1283.977 | 1118.8 | 0.2471276 | 8081.52 | 3401.713 | 49.77304 | 213.8662 | 3.585778 | 177.2119 | 60 | 3.230496 | 24.05689
23 | 1700 | 1699.531 | 1208.28 | 1114.584 | 0.2643764 | 4348.265 | 1749.365 | 48.09085 | 103.4861 | 3.199 | 311.1226 | 60 | 1.661316 | 12.3715
24 | 1600 | 1599.629 | 1134.344 | 1125.948 | 0.4269008 | 2003.71 | 760.1193 | 46.80244 | 42.20987 | 2.793111 | 635.7901 | 60 | 0.7218607 | 5.375558
25 | 1500 | 1499.713 | 1062.469 | 1104.381 | 0.2742579 | 728.592 | 274.2995 | 45.94823 | 14.26724 | 2.399111 | 1640.311 | 60 | 0.2604933 | 1.939844
26 | 1400 | 1399.831 | 990.5843 | 1067.376 | 0.7075808 | 281.8442 | 121.6867 | 44.60554 | 5.901116 | 2.009222 | 3954.268 | 60 | 0.1155619 | 0.8605676
27 | 1300 | 1299.797 | 919.4601 | 1010.537 | 1.335385 | 155.3502 | 79.12815 | 42.93345 | 3.561482 | 1.696556 | 6658.564 | 60 | 0.07514544 | 0.5595937
28 | 1200 | 1199.805 | 848.6063 | 942.9325 | 1.538257 | 108.1668 | 62.3282 | 41.09693 | 2.589289 | 1.446222 | 8828.651 | 60 | 0.05919107 | 0.4407846
29 | 1100 | 1099.586 | 777.6847 | 868.8289 | 2.511258 | 84.94915 | 53.06773 | 39.27828 | 2.020354 | 1.231111 | 10303.86 | 60 | 0.05039671 | 0.3752946
30 | 1000 | 999.371 | 706.7723 | 788.8907 | 3.158217 | 70.73887 | 46.74555 | 37.44227 | 1.617372 | 1.04 | 11245.16 | 60 | 0.04439274 | 0.3305842
31 | 900 | 899.4231 | 636.0719 | 706.205 | 3.091342 | 60.99909 | 41.91841 | 35.55629 | 1.305254 | 0.868 | 11736.48 | 60 | 0.03980856 | 0.2964467
32 | 800 | 799.6987 | 565.5208 | 621.0806 | 2.17479 | 54.02182 | 38.05952 | 33.55983 | 1.053649 | 0.7126667 | 11783.63 | 60 | 0.03614389 | 0.2691567
33 | 700 | 699.5547 | 494.7201 | 535.4102 | 1.888239 | 48.40369 | 34.67468 | 31.39367 | 0.839745 | 0.5714444 | 11506.33 | 60 | 0.03292942 | 0.2452191
34 | 600 | 599.6388 | 424.0381 | 449.5556 | 2.118775 | 43.61746 | 31.58628 | 28.98902 | 0.6556703 | 0.4434444 | 10947.06 | 60 | 0.02999647 | 0.223378
35 | 500 | 499.4276 | 353.1775 | 364.3511 | 2.257262 | 39.1659 | 28.57357 | 26.26267 | 0.494006 | 0.3286667 | 10156.78 | 60 | 0.02713539 | 0.2020721
36 | 400 | 399.4964 | 282.5028 | 280.1636 | 2.730658 | 34.90218 | 25.54946 | 23.11871 | 0.3533377 | 0.2276667 | 9119.824 | 60 | 0.02426349 | 0.1806856
37 | 300 | 299.4997 | 211.7974 | 197.5435 | 3.110586 | 30.48692 | 22.28787 | 19.348 | 0.2310908 | 0.1407778 | 7829.643 | 60 | 0.02116606 | 0.1576196
38 | 200 | 199.8871 | 141.3463 | 116.1795 | 0.8934298 | 26.66915 | 19.28325 | 14.93127 | 0.1334288 | 0.07155556 | 5974.756 | 60 | 0.01831268 | 0.136371
39 | B25 | 1625.785875 | 1153.5 | 1126.6695 | 0.4944551 | 2500.0285 | 962.587475 | 47.55706625 | 54.3601375 | 2.90606475 | 517.3496125 | 60 | 0.9141382 | 6.807412
40 | B50 | 1720.643375 | 1224 | 1097.857 | 0.444820925 | 4982.724125 | 2026.4715 | 49.32754125 | 121.449725 | 3.266877875 | 274.7208375 | 60 | 1.924474 | 14.33119
41 | B100 | 1837.3985 | 1313.125 | 974.1854875 | 0.380570275 | 10004.66025 | 4255.133125 | 49.2519275 | 273.6126625 | 3.769707875 | 146.1052875 | 60 | 4.040962 | 30.09227

## 0,35 mm E110 (M210-35A)
Legenda / Caption
|  |  | Simbolo / Simbol | Variável / Paramater |  |  |  |  | Unidade / Unit | Simbolo / Simbol | Variável / Paramater |  |  |  | Unidade / Unit
|  |  | Nr | Parâmetro de Teste / Test Parameter |  |  |  |  | - | He | Intensidade de Campo Magnético Efetivo / Effective Magnetic Field Strength |  |  |  | A/M
|  |  | Js | Indução Magnética (Valor de Pico) / Magnetic Induction (Peak Value) |  |  |  |  | mT | Hc | Intensidade de Campo Magnético Coercivo / Coercive Magnetic Field Strength |  |  |  | A/M
Tabela de Valores Típicos / |  |  | Jd | Indução Magnética Direta / Direct Magnetic Induction |  |  |  |  | mT | Ss | Potência Aparente Específica / Specific Exciting Power |  |  |  | VA/Kg
Typical Values Table |  |  | Je | Indução Magnética Efetiva / Effective Magnetic Induction |  |  |  |  | mT | Ps | Perda Magnética / Core Loss |  |  |  | W/Kg
|  |  | Jr | Indução Magnética Remanente / Remanent Magnetic Induction |  |  |  |  | mT | µr | Permeabilidade Relativa / Relative Permeability |  |  |  | -
Produto / Product: E110 |  |  | FF | Fator de Forma / Form factor |  |  |  |  | FF | f | Frequência / Frequency |  |  |  | Hz
Espessura / Thickness: 0,35 mm |  |  | DC | Desvio de Campo Contínuo / Continuous Field Deviation |  |  |  |  | % | I | Corrente de Magnetização (Valor Eficaz) / Magnetization Current (RMS) |  |  |  | A
Referência / Reference: M210-35A |  |  | Hd | Intensidade de Campo Magnético Direto / Direct Magnetic Field Strength |  |  |  |  | A/M | FMM | Força Magnetomotriz (Valor Eficaz) / Magnetomotive Force (RMS) |  |  |  | A
Nr | Js | Jd | Je | Jr | DC | Hd | He | Hc | Ss | Ps | µr | f | I | FMM
1 | 1900 | 1899.4124 | 1363.2072 | 1097.62024 | 0.006245856 | 15419.166 | 6756.484 | 46.394948 | 376.06878 | 3.176 | 98.005902 | 50 | 6.416414 | 47.78181
2 | 1800 | 1799.7295 | 1285.12 | 1012.85726 | 0.198832561 | 9258.0474 | 3986.6621 | 45.738452 | 209.09917 | 2.8768 | 154.72665 | 50 | 3.786004 | 28.19365
3 | 1700 | 1699.5231 | 1209.5062 | 1089.3033 | 0.22786232 | 5295.7354 | 2178.6491 | 45.223166 | 107.52281 | 2.5854 | 255.57507 | 50 | 2.068992 | 15.40739
4 | 1600 | 1599.5117 | 1135.2124 | 1088.2685 | 0.26485843 | 2608.7697 | 1004.4689 | 44.858375 | 46.523715 | 2.2991 | 488.81214 | 50 | 0.9539116 | 7.103597
5 | 1500 | 1499.525 | 1063.1396 | 1074.9411 | 0.247125287 | 976.29112 | 359.29728 | 44.036006 | 15.584315 | 1.9867 | 1226.5484 | 50 | 0.341213 | 2.540948
6 | 1400 | 1399.8006 | 990.74276 | 1046.0644 | 0.404061805 | 329.76451 | 135.3876 | 43.023649 | 5.4725329 | 1.6535 | 3383.3691 | 50 | 0.1285732 | 0.9574601
7 | 1300 | 1299.7669 | 919.49194 | 994.97353 | 0.85296731 | 168.06465 | 82.844324 | 41.524621 | 3.1079091 | 1.3822 | 6155.9559 | 50 | 0.07867457 | 0.5858745
8 | 1200 | 1199.8042 | 848.64312 | 931.72739 | 1.16909853 | 115.56078 | 64.336633 | 39.755127 | 2.2275747 | 1.1719 | 8265.0996 | 50 | 0.06109842 | 0.4549882
9 | 1100 | 1099.8173 | 777.84606 | 861.63004 | 1.77737942 | 89.979429 | 54.176155 | 37.960794 | 1.7192952 | 0.9949 | 9730.8161 | 50 | 0.05144934 | 0.3831334
10 | 1000 | 999.4718 | 706.84299 | 785.47436 | 2.7402936 | 73.922531 | 47.172026 | 36.138772 | 1.3603084 | 0.8384 | 10762.714 | 50 | 0.04479775 | 0.3336002
11 | 900 | 899.74493 | 636.29528 | 705.06007 | 3.2869194 | 62.713105 | 41.882189 | 34.283241 | 1.087231 | 0.6987 | 11420.71 | 50 | 0.03977416 | 0.2961905
12 | 800 | 799.68199 | 565.54532 | 620.21248 | 3.0366353 | 54.725858 | 37.816824 | 32.355156 | 0.87255085 | 0.5735 | 11633.705 | 50 | 0.03591341 | 0.2674403
13 | 700 | 699.53443 | 494.69629 | 534.11504 | 3.0041081 | 48.467619 | 34.310613 | 30.265237 | 0.69249397 | 0.4594 | 11493.817 | 50 | 0.03258368 | 0.2426444
14 | 600 | 599.50416 | 423.95155 | 447.16147 | 3.163442 | 43.463867 | 31.244068 | 27.961936 | 0.54043287 | 0.3566 | 10986.771 | 50 | 0.02967148 | 0.2209578
15 | 500 | 499.59631 | 353.29082 | 360.39332 | 3.3476824 | 39.170475 | 28.405463 | 25.378202 | 0.40943425 | 0.2646 | 10161.1516 | 50 | 0.02697575 | 0.2008832
16 | 400 | 399.38694 | 282.43375 | 274.31983 | 3.4645016 | 35.174007 | 25.599276 | 22.378309 | 0.2949787 | 0.1831 | 9046.1688 | 50 | 0.0243108 | 0.1810379
17 | 300 | 299.61213 | 211.86972 | 190.94968 | 3.4598745 | 31.174701 | 22.636887 | 18.793179 | 0.19566592 | 0.1134 | 7655.7187 | 50 | 0.02149752 | 0.1600879
18 | 200 | 199.88635 | 141.34365 | 109.9138 | 1.86208216 | 27.127801 | 19.475267 | 14.186496 | 0.1123008 | 0.0563 | 5869.5171 | 50 | 0.01849503 | 0.1377289
19 | 1900 | 1899.4782 | 1363.3604 | 1138.61438 | 0.017807642 | 15387.344 | 6742.9334 | 54.922074 | 450.35972 | 4.1396 | 98.208896 | 60 | 6.403545 | 47.68598
20 | 1800 | 1799.5974 | 1285.0805 | 1088.50516 | 0.183283196 | 9247.1358 | 3984.6731 | 51.100423 | 250.75613 | 3.7152 | 154.89439 | 60 | 3.784115 | 28.17958
21 | 1700 | 1699.389 | 1209.3571 | 1127.3054 | 0.18143183 | 5278.4596 | 2172.6789 | 49.507757 | 128.64068 | 3.2918 | 256.38103 | 60 | 2.063323 | 15.36517
22 | 1600 | 1599.5158 | 1135.173 | 1116.5601 | 0.185456097 | 2603.4279 | 1002.63368 | 47.946018 | 55.72033 | 2.9232 | 489.81025 | 60 | 0.9521687 | 7.090618
23 | 1500 | 1499.4455 | 1063.0089 | 1096.0325 | 0.171078708 | 972.76767 | 358.4078 | 47.015814 | 18.651243 | 2.5196 | 1231.0989 | 60 | 0.3403683 | 2.534657
24 | 1400 | 1399.8045 | 990.7464 | 1064.6681 | 0.441308914 | 329.71906 | 136.07717 | 45.693489 | 6.6002064 | 2.0953 | 3383.7493 | 60 | 0.1292281 | 0.9623368
25 | 1300 | 1299.5773 | 919.35371 | 1010.62785 | 0.77746391 | 167.843 | 83.645857 | 44.033988 | 3.7644873 | 1.7506 | 6163.1217 | 60 | 0.07943576 | 0.5915429
26 | 1200 | 1199.8353 | 848.67005 | 945.41964 | 1.18259061 | 115.69717 | 65.309477 | 42.069102 | 2.7132805 | 1.4844 | 8255.7521 | 60 | 0.0620223 | 0.4618682
27 | 1100 | 1099.7175 | 777.79477 | 873.37905 | 1.7073253 | 90.252204 | 55.16739 | 40.108951 | 2.1006268 | 1.2594 | 9700.2809 | 60 | 0.05239068 | 0.3901434
28 | 1000 | 999.50045 | 706.88579 | 795.61456 | 2.6415418 | 74.308965 | 48.153107 | 38.125202 | 1.6663367 | 1.0605 | 10706.752 | 60 | 0.04572945 | 0.3405384
29 | 900 | 899.51231 | 636.13623 | 713.65325 | 3.3487813 | 63.187624 | 42.818529 | 36.103332 | 1.3334293 | 0.8822 | 11331.361 | 60 | 0.04066337 | 0.3028123
30 | 800 | 799.71139 | 565.53646 | 628.28787 | 2.4020197 | 55.072514 | 38.555829 | 33.97095 | 1.0674473 | 0.7216 | 11560.65 | 60 | 0.03661522 | 0.2726665
31 | 700 | 699.78652 | 494.8814 | 541.4043 | 2.363093 | 48.842685 | 34.949003 | 31.68844 | 0.84668685 | 0.5768 | 11409.108 | 60 | 0.03318994 | 0.2471591
32 | 600 | 599.53987 | 423.97501 | 453.68247 | 2.0768385 | 43.66419 | 31.684772 | 29.157776 | 0.65763172 | 0.4457 | 10936.395 | 60 | 0.03009 | 0.2240745
33 | 500 | 499.45669 | 353.20049 | 365.83952 | 2.1321754 | 39.169053 | 28.641357 | 26.317124 | 0.4952251 | 0.3287 | 10158.2699 | 60 | 0.02719977 | 0.2025515
34 | 400 | 399.49077 | 282.49495 | 279.24396 | 2.1294916 | 34.938171 | 25.61447 | 23.045932 | 0.35422997 | 0.2264 | 9110.6182 | 60 | 0.02432523 | 0.1811453
35 | 300 | 299.55935 | 211.83392 | 194.67669 | 2.2245669 | 30.660404 | 22.407001 | 19.141401 | 0.23236181 | 0.1387 | 7786.1835 | 60 | 0.0212792 | 0.1584622
36 | 200 | 199.92819 | 141.37506 | 112.96203 | -0.473161724 | 27.213046 | 19.602999 | 14.713757 | 0.13566589 | 0.0701 | 5855.3161 | 60 | 0.01861633 | 0.1386323
37 | B25 | 1590.98875 | 1129.25 | 1116.878 | 0.411061025 | 2488.80475 | 954.805625 | 47.6175325 | 52.77353 | 2.89573375 | 508.564725 | 60 | 0.906748 | 6.752379
38 | B50 | 1686.99425 | 1200.25 | 1115.9375 | 0.297013775 | 4969.65375 | 2035.021 | 48.8735225 | 119.57925 | 3.25121175 | 270.056825 | 60 | 1.932594 | 14.39165
39 | B100 | 1812.77975 | 1295 | 1027.778375 | 0.295254275 | 10007.50025 | 4336.854 | 50.3168675 | 275.1044 | 3.76194825 | 144.106625 | 60 | 4.11857 | 30.6702

## 0,35 mm E125 (M250-35A)
Legenda / Caption
|  |  | Simbolo / Simbol | Variável / Paramater |  |  |  |  | Unidade / Unit | Simbolo / Simbol | Variável / Paramater |  |  |  | Unidade / Unit
|  |  | Nr | Parâmetro de Teste / Test Parameter |  |  |  |  | - | He | Intensidade de Campo Magnético Efetivo / Effective Magnetic Field Strength |  |  |  | A/M
|  |  | Js | Indução Magnética (Valor de Pico) / Magnetic Induction (Peak Value) |  |  |  |  | mT | Hc | Intensidade de Campo Magnético Coercivo / Coercive Magnetic Field Strength |  |  |  | A/M
Tabela de Valores Típicos / |  |  | Jd | Indução Magnética Direta / Direct Magnetic Induction |  |  |  |  | mT | Ss | Potência Aparente Específica / Specific Exciting Power |  |  |  | VA/Kg
Typical Values Table |  |  | Je | Indução Magnética Efetiva / Effective Magnetic Induction |  |  |  |  | mT | Ps | Perda Magnética / Core Loss |  |  |  | W/Kg
|  |  | Jr | Indução Magnética Remanente / Remanent Magnetic Induction |  |  |  |  | mT | µr | Permeabilidade Relativa / Relative Permeability |  |  |  | -
Produto / Product: E125 |  |  | FF | Fator de Forma / Form factor |  |  |  |  | FF | f | Frequência / Frequency |  |  |  | Hz
Espessura / Thickness: 0,35 mm |  |  | DC | Desvio de Campo Contínuo / Continuous Field Deviation |  |  |  |  | % | I | Corrente de Magnetização (Valor Eficaz) / Magnetization Current (RMS) |  |  |  | A
Referência / Reference: M250-35A |  |  | Hd | Intensidade de Campo Magnético Direto / Direct Magnetic Field Strength |  |  |  |  | A/M | FMM | Força Magnetomotriz (Valor Eficaz) / Magnetomotive Force (RMS) |  |  |  | A
Nr | Js | Jd | Je | Jr | DC | Hd | He | Hc | Ss | Ps | µr | f | I | FMM
1 | 1800 | 1796.94425 | 1282.25 | 1140.5 | 0.005 | 8886.7925 | 3771.62 | 50.005 | 197.48125 | 3.211 | 160.25 | 50 | 3.581785 | 26.67287
2 | 1700 | 1697.7405 | 1208.25 | 1115 | 0.0575 | 4940.0775 | 2010.2925 | 50.5725 | 99.13075 | 2.91425 | 273.25 | 50 | 1.90911 | 14.21677
3 | 1600 | 1594.444 | 1132 | 1083.25 | 0.255 | 2311.4675 | 889.1125 | 52.2775 | 41.07575 | 2.5875 | 548.5 | 50 | 0.8443613 | 6.287797
4 | 1500 | 1498.15575 | 1062.75 | 1060.75 | 0.1525 | 911.95 | 342.94 | 50.2875 | 14.88125 | 2.2125 | 1310 | 50 | 0.325679 | 2.425269
5 | 1400 | 1395.9435 | 989 | 1023 | 0.4275 | 339.18 | 144.4225 | 49.18 | 5.8305 | 1.82475 | 3279.75 | 50 | 0.1371534 | 1.021355
6 | 1300 | 1297.309 | 918.75 | 966.5 | 0.5875 | 188.92 | 94.615 | 47.22 | 3.548 | 1.529 | 5478.5 | 50 | 0.0898528 | 0.6691166
7 | 1200 | 1197.28025 | 847.5 | 899.75 | 0.6475 | 133.7775 | 74.8075 | 45.2025 | 2.58875 | 1.2965 | 7142.25 | 50 | 0.07104226 | 0.5290381
8 | 1100 | 1097.86875 | 777.25 | 829.5 | 0.5175 | 105.3125 | 63.445 | 43.2125 | 2.01225 | 1.10175 | 8317 | 50 | 0.06025166 | 0.4486826
9 | 1000 | 996.6 | 705.75 | 753.25 | 1.11 | 87.7725 | 55.9875 | 41.1375 | 1.61175 | 0.9295 | 9057.75 | 50 | 0.05316952 | 0.3959432
10 | 900 | 897.1935 | 635 | 676.25 | 1.2875 | 75.56 | 50.245 | 39.0375 | 1.302 | 0.7775 | 9474 | 50 | 0.04771605 | 0.3553323
11 | 800 | 797.802 | 564.75 | 596.5 | 1.5075 | 66.4575 | 45.61 | 36.88 | 1.05125 | 0.6405 | 9582.5 | 50 | 0.04331434 | 0.3225536
12 | 700 | 698.37075 | 494.25 | 516 | 1.6225 | 59.1575 | 41.5975 | 34.5975 | 0.839 | 0.516 | 9420.25 | 50 | 0.0395038 | 0.2941772
13 | 600 | 598.38375 | 423.5 | 433.25 | 1.5725 | 53.0925 | 37.935 | 32.0925 | 0.65525 | 0.4025 | 8997.75 | 50 | 0.03602564 | 0.2682761
14 | 500 | 496.50125 | 351.25 | 349.25 | 1.5575 | 47.5425 | 34.44 | 29.2625 | 0.49375 | 0.29875 | 8337.25 | 50 | 0.03270655 | 0.2435594
15 | 400 | 397.76325 | 281.25 | 268.75 | 1.4225 | 42.46 | 30.995 | 25.9875 | 0.35575 | 0.2085 | 7476.75 | 50 | 0.02943495 | 0.2191964
16 | 300 | 298.374 | 210.75 | 187.75 | 1.2175 | 37.2675 | 27.2175 | 21.93 | 0.23425 | 0.12925 | 6391.5 | 50 | 0.02584758 | 0.192482
17 | 200 | 198.03975 | 139.75 | 109.25 | 0.655 | 32.09 | 23.1875 | 16.8125 | 0.132 | 0.064 | 4919.5 | 50 | 0.02202042 | 0.1639818
18 | 1800 | 1797.364 | 1282.5 | 1157.5 | 0.025 | 8930.02 | 3792.7725 | 54.55 | 238.3315 | 4.0905 | 159.5 | 60 | 3.601873 | 26.82246
19 | 1700 | 1697.69075 | 1208 | 1127.5 | 0.0525 | 4950.875 | 2015.7625 | 55.1175 | 119.25175 | 3.6815 | 272.25 | 60 | 1.914304 | 14.25546
20 | 1600 | 1597.07425 | 1133.75 | 1108 | 0.2325 | 2375.1 | 916.055 | 54.835 | 50.8645 | 3.26475 | 534.75 | 60 | 0.8699478 | 6.478334
21 | 1500 | 1497.89475 | 1062.5 | 1080.75 | 0.1425 | 914.9825 | 344.6275 | 53.3025 | 17.93425 | 2.778 | 1304.25 | 60 | 0.3272816 | 2.437203
22 | 1400 | 1396.306 | 989.5 | 1042 | 0.415 | 341.8025 | 145.9675 | 51.565 | 7.07125 | 2.29575 | 3257.25 | 60 | 0.1386206 | 1.032281
23 | 1300 | 1296.53525 | 918.25 | 981.25 | 0.585 | 188.755 | 95.325 | 49.5625 | 4.28575 | 1.91975 | 5480.25 | 60 | 0.09052707 | 0.6741377
24 | 1200 | 1197.3095 | 847.5 | 913.25 | 0.71 | 133.815 | 75.68 | 47.46 | 3.14175 | 1.629 | 7137.75 | 60 | 0.07187085 | 0.5352084
25 | 1100 | 1098.12375 | 777.75 | 841 | 0.9125 | 105.6825 | 64.535 | 45.28 | 2.4565 | 1.38475 | 8290.75 | 60 | 0.0612868 | 0.4563911
26 | 1000 | 997.425 | 706.25 | 764.25 | 0.97 | 88.0325 | 56.795 | 43.065 | 1.96375 | 1.1675 | 9039 | 60 | 0.05393637 | 0.4016538
27 | 900 | 898.91725 | 636 | 686.25 | 0.935 | 75.935 | 50.9675 | 40.875 | 1.588 | 0.978 | 9448 | 60 | 0.04840218 | 0.3604418
28 | 800 | 797.29525 | 564.25 | 603.5 | 0.985 | 66.495 | 46.06 | 38.475 | 1.2725 | 0.8005 | 9568.25 | 60 | 0.04374169 | 0.325736
29 | 700 | 698.103 | 494 | 522 | 1.065 | 59.235 | 41.9275 | 36.005 | 1.01475 | 0.64375 | 9409.75 | 60 | 0.03981719 | 0.296511
30 | 600 | 598.7765 | 423.5 | 439.5 | 1.0625 | 52.9425 | 38.13 | 33.275 | 0.791 | 0.501 | 9024.25 | 60 | 0.03621083 | 0.2696551
31 | 500 | 498.4585 | 352.5 | 356 | 1.045 | 47.355 | 34.495 | 30.215 | 0.59575 | 0.37175 | 8406.5 | 60 | 0.03275878 | 0.2439484
32 | 400 | 397.22075 | 281 | 271.75 | 1.05 | 42.125 | 30.845 | 26.5875 | 0.42425 | 0.256 | 7531.25 | 60 | 0.0292925 | 0.2181356
33 | 300 | 298.576 | 211 | 190.5 | 1.0625 | 36.9875 | 27.0925 | 22.3 | 0.28 | 0.15825 | 6446.25 | 60 | 0.02572887 | 0.191598
34 | 200 | 199.41625 | 140.5 | 112 | 0.82 | 31.14 | 22.62 | 16.7575 | 0.15575 | 0.0775 | 5114.25 | 60 | 0.02148148 | 0.1599685
35 | B25 | 1603.5105 | 1138.5 | 1117.5 | 0.2175 | 2503.8175 | 968.03 | 55.4025 | 53.9695 | 3.29525 | 509.5 | 60 | 0.9193067 | 6.845901
36 | B50 | 1698.865 | 1208.75 | 1125 | 0.0825 | 4995.7425 | 2035.32 | 53.98 | 120.5025 | 3.68075 | 270 | 60 | 1.932877 | 14.39377
37 | B100 | 1821.321 | 1297.6 | 1177.067 | 0.03733333 | 10009.04 | 4168.69 | 66.674 | 264.9793 | 4.6264 | 144.3333 | 60 | 3.95887 | 29.48095

## 0,50mm E100 (M230-50A)
Legenda / Caption
|  |  | Simbolo / Simbol | Variável / Paramater |  |  |  |  | Unidade / Unit | Simbolo / Simbol | Variável / Paramater |  |  |  | Unidade / Unit
|  |  | Nr | Parâmetro de Teste / Test Parameter |  |  |  |  | - | He | Intensidade de Campo Magnético Efetivo / Effective Magnetic Field Strength |  |  |  | A/M
|  |  | Js | Indução Magnética (Valor de Pico) / Magnetic Induction (Peak Value) |  |  |  |  | mT | Hc | Intensidade de Campo Magnético Coercivo / Coercive Magnetic Field Strength |  |  |  | A/M
Tabela de Valores Típicos / |  |  | Jd | Indução Magnética Direta / Direct Magnetic Induction |  |  |  |  | mT | Ss | Potência Aparente Específica / Specific Exciting Power |  |  |  | VA/Kg
Typical Values Table |  |  | Je | Indução Magnética Efetiva / Effective Magnetic Induction |  |  |  |  | mT | Ps | Perda Magnética / Core Loss |  |  |  | W/Kg
|  |  | Jr | Indução Magnética Remanente / Remanent Magnetic Induction |  |  |  |  | mT | µr | Permeabilidade Relativa / Relative Permeability |  |  |  | -
Produto / Product: E100 |  |  | FF | Fator de Forma / Form factor |  |  |  |  | FF | f | Frequência / Frequency |  |  |  | Hz
Espessura / Thickness: 0,50 mm |  |  | DC | Desvio de Campo Contínuo / Continuous Field Deviation |  |  |  |  | % | I | Corrente de Magnetização (Valor Eficaz) / Magnetization Current (RMS) |  |  |  | A
Referência / Reference: M230-50A |  |  | Hd | Intensidade de Campo Magnético Direto / Direct Magnetic Field Strength |  |  |  |  | A/M | FMM | Força Magnetomotriz (Valor Eficaz) / Magnetomotive Force (RMS) |  |  |  | A
Nr | Js | Jd | Je | Jr | DC | Hd | He | Hc | Ss | Ps | µr | f | I | FMM
1 | 1850 | 1848.794 | 1319 | 1203 | 0.01 | 12615.86 | 5365.63 | 59.1 | 290.702 | 3.535 | 116 | 50 | 5.095565 | 37.9457
2 | 1800 | 1798.127 | 1281 | 1227 | 0.02 | 9401.66 | 3974.91 | 54.55 | 209.089 | 3.348 | 152 | 50 | 3.774843 | 28.11054
3 | 1700 | 1698.594 | 1207 | 1199 | 0.02 | 5296.39 | 2171.37 | 56.82 | 107.666 | 3.022 | 255 | 50 | 2.06208 | 15.35591
4 | 1600 | 1596.303 | 1132 | 1190 | 0.13 | 2569.74 | 1004.28 | 54.55 | 46.715 | 2.635 | 494 | 50 | 0.9537322 | 7.102261
5 | 1500 | 1496.207 | 1061 | 1159 | 0.06 | 1040.17 | 391.92 | 49.55 | 17.082 | 2.242 | 1144 | 50 | 0.3721937 | 2.771655
6 | 1400 | 1397.763 | 990 | 1129 | 0.29 | 383.65 | 155.73 | 47.84 | 6.334 | 1.866 | 2899 | 50 | 0.1478917 | 1.101321
7 | 1300 | 1297.428 | 918 | 1076 | 0.61 | 179.39 | 86.56 | 45.46 | 3.267 | 1.546 | 5758 | 50 | 0.08220323 | 0.6121517
8 | 1200 | 1199.069 | 849 | 1011 | 1 | 112.59 | 63.29 | 43.13 | 2.207 | 1.3 | 8481 | 50 | 0.06010446 | 0.4475864
9 | 1100 | 1098.338 | 778 | 934 | 0.32 | 82.58 | 51.46 | 40.71 | 1.644 | 1.09 | 10594 | 50 | 0.0488699 | 0.3639248
10 | 1000 | 997.396 | 706 | 852 | 1.38 | 65.75 | 44.29 | 38.33 | 1.285 | 0.908 | 12079 | 50 | 0.04206078 | 0.3132186
11 | 900 | 898.93 | 636 | 769 | 2.21 | 55.03 | 39.11 | 35.88 | 1.022 | 0.749 | 13006 | 50 | 0.0371415 | 0.2765856
12 | 800 | 798.022 | 565 | 679 | 2.02 | 47.36 | 34.68 | 33.34 | 0.804 | 0.605 | 13425 | 50 | 0.03293447 | 0.2452567
13 | 700 | 699.179 | 495 | 589 | 1.68 | 41.62 | 30.98 | 30.85 | 0.63 | 0.478 | 13373 | 50 | 0.0294207 | 0.2190903
14 | 600 | 598.373 | 423 | 496 | 1.42 | 36.78 | 27.63 | 28.05 | 0.481 | 0.364 | 12973 | 50 | 0.02623932 | 0.1953992
15 | 500 | 497.681 | 352 | 403 | 1.33 | 32.54 | 24.53 | 25.08 | 0.355 | 0.265 | 12184 | 50 | 0.02329535 | 0.173476
16 | 400 | 398.816 | 282 | 310 | 1.29 | 28.59 | 21.55 | 21.72 | 0.249 | 0.18 | 11135 | 50 | 0.02046534 | 0.1524014
17 | 300 | 298.033 | 211 | 217 | 0.55 | 24.2 | 18.11 | 17.58 | 0.156 | 0.107 | 9799 | 50 | 0.01719848 | 0.1280738
18 | 200 | 199.414 | 141 | 129 | 0.73 | 20.25 | 14.81 | 12.99 | 0.085 | 0.052 | 7855 | 50 | 0.01406458 | 0.1047362
19 | 1850 | 1848.905 | 1319 | 1246 | 0.05 | 12634.11 | 5377.76 | 59.1 | 349.764 | 4.693 | 116 | 60 | 5.107085 | 38.03148
20 | 1800 | 1798.297 | 1281 | 1249 | 0 | 9378.95 | 3965.19 | 59.1 | 250.357 | 4.403 | 152 | 60 | 3.765613 | 28.0418
21 | 1700 | 1697.915 | 1206 | 1218 | 0.08 | 5257.74 | 2156.91 | 61.37 | 128.288 | 3.928 | 256 | 60 | 2.048348 | 15.25365
22 | 1600 | 1596.344 | 1133 | 1210 | 0.13 | 2594.76 | 1015.24 | 56.82 | 56.679 | 3.43 | 489 | 60 | 0.9641406 | 7.17977
23 | 1500 | 1499.368 | 1063 | 1181 | 0.14 | 1087.45 | 411.52 | 55.01 | 21.57 | 2.925 | 1097 | 60 | 0.3908072 | 2.910267
24 | 1400 | 1397.1 | 989 | 1145 | 0.29 | 384.77 | 157.32 | 52.39 | 7.675 | 2.417 | 2890 | 60 | 0.1494017 | 1.112566
25 | 1300 | 1298.623 | 919 | 1092 | 0.62 | 181.25 | 88.79 | 49.66 | 4.024 | 2.01 | 5703 | 60 | 0.08432099 | 0.6279222
26 | 1200 | 1197.481 | 848 | 1022 | 0.88 | 112.74 | 64.96 | 46.82 | 2.714 | 1.682 | 8455 | 60 | 0.06169041 | 0.4593967
27 | 1100 | 1098.178 | 777 | 946 | 0.44 | 83.18 | 53.38 | 44.01 | 2.045 | 1.412 | 10515 | 60 | 0.05069326 | 0.377503
28 | 1000 | 999.023 | 707 | 863 | 1.04 | 66.79 | 46.16 | 41.2 | 1.609 | 1.178 | 11919 | 60 | 0.04383666 | 0.3264432
29 | 900 | 897.849 | 636 | 775 | 1.64 | 56.07 | 40.61 | 38.38 | 1.272 | 0.964 | 12758 | 60 | 0.038566 | 0.2871936
30 | 800 | 798.398 | 565 | 687 | 1.2 | 48.7 | 36.09 | 35.68 | 1.005 | 0.778 | 13044 | 60 | 0.0342735 | 0.2552282
31 | 700 | 699.014 | 495 | 596 | 0.69 | 42.81 | 32.11 | 32.84 | 0.783 | 0.613 | 12996 | 60 | 0.03049383 | 0.2270817
32 | 600 | 599.669 | 424 | 504 | 0.33 | 37.9 | 28.56 | 29.84 | 0.597 | 0.467 | 12589 | 60 | 0.02712251 | 0.2019761
33 | 500 | 498.436 | 352 | 408 | 0.27 | 33.43 | 25.23 | 26.51 | 0.438 | 0.337 | 11875 | 60 | 0.02396011 | 0.1784264
34 | 400 | 399.234 | 282 | 315 | 0.04 | 29.41 | 22.1 | 22.94 | 0.307 | 0.229 | 10805 | 60 | 0.02098765 | 0.156291
35 | 300 | 297.923 | 211 | 220 | 0.34 | 25.54 | 18.99 | 18.81 | 0.197 | 0.137 | 9296 | 60 | 0.01803419 | 0.1342971
36 | 200 | 198.621 | 140 | 132 | 1.07 | 21.81 | 15.91 | 14.39 | 0.11 | 0.069 | 7249 | 60 | 0.01510921 | 0.1125154
37 | B25 | 1590.999 | 1129 | 1196 | 0.25 | 2487.9 | 971.56 | 57.96 | 54.052 | 3.39 | 508 | 60 | 0.9226591 | 6.870865
38 | B50 | 1689.033 | 1200 | 1218 | 0.06 | 4973.57 | 2033.09 | 61.37 | 120.275 | 3.877 | 270 | 60 | 1.93076 | 14.378
39 | B100 | 1808.67 | 1288 | 1213 | 0 | 9974.48 | 4225.13 | 68.19 | 268.384 | 4.467 | 144 | 60 | 4.012469 | 29.88009

## 0,50mm E105 (M250-50A)
Legenda / Caption
|  |  | Simbolo / Simbol | Variável / Paramater |  |  |  |  | Unidade / Unit | Simbolo / Simbol | Variável / Paramater |  |  |  | Unidade / Unit
|  |  | Nr | Parâmetro de Teste / Test Parameter |  |  |  |  | - | He | Intensidade de Campo Magnético Efetivo / Effective Magnetic Field Strength |  |  |  | A/M
|  |  | Js | Indução Magnética (Valor de Pico) / Magnetic Induction (Peak Value) |  |  |  |  | mT | Hc | Intensidade de Campo Magnético Coercivo / Coercive Magnetic Field Strength |  |  |  | A/M
Tabela de Valores Típicos / |  |  | Jd | Indução Magnética Direta / Direct Magnetic Induction |  |  |  |  | mT | Ss | Potência Aparente Específica / Specific Exciting Power |  |  |  | VA/Kg
Typical Values Table |  |  | Je | Indução Magnética Efetiva / Effective Magnetic Induction |  |  |  |  | mT | Ps | Perda Magnética / Core Loss |  |  |  | W/Kg
|  |  | Jr | Indução Magnética Remanente / Remanent Magnetic Induction |  |  |  |  | mT | µr | Permeabilidade Relativa / Relative Permeability |  |  |  | -
Produto / Product: E105 |  |  | FF | Fator de Forma / Form factor |  |  |  |  | FF | f | Frequência / Frequency |  |  |  | Hz
Espessura / Thickness: 0,50 mm |  |  | DC | Desvio de Campo Contínuo / Continuous Field Deviation |  |  |  |  | % | I | Corrente de Magnetização (Valor Eficaz) / Magnetization Current (RMS) |  |  |  | A
Referência / Reference: M250-50A |  |  | Hd | Intensidade de Campo Magnético Direto / Direct Magnetic Field Strength |  |  |  |  | A/M | FMM | Força Magnetomotriz (Valor Eficaz) / Magnetomotive Force (RMS) |  |  |  | A
Nr | Js | Jd | Je | Jr | DC | Hd | He | Hc | Ss | Ps | µr | f | I | FMM
1 | 1850 | 1849.31 | 1320 | 1189 | 0.03 | 13316.01 | 5667.62 | 68.19 | 307.436 | 3.699 | 110 | 50 | 5.382355 | 40.08137
2 | 1800 | 1798.907 | 1283 | 1177 | 0.04 | 10033.6 | 4240.02 | 68.19 | 223.309 | 3.532 | 142 | 50 | 4.02661 | 29.98539
3 | 1700 | 1698.85 | 1208 | 1151 | 0.06 | 5389.55 | 2196.56 | 56.82 | 108.961 | 3.134 | 250 | 50 | 2.086002 | 15.53406
4 | 1600 | 1599.229 | 1135 | 1123 | 0.08 | 2720.91 | 1057.21 | 55.69 | 49.281 | 2.76 | 467 | 50 | 1.003998 | 7.476582
5 | 1500 | 1499.11 | 1063 | 1107 | 0.14 | 1075.61 | 404.04 | 53.19 | 17.647 | 2.355 | 1109 | 50 | 0.3837037 | 2.857368
6 | 1400 | 1396.372 | 989 | 1074 | 0.35 | 372.63 | 154.57 | 51.37 | 6.281 | 1.951 | 2982 | 50 | 0.1467901 | 1.093118
7 | 1300 | 1298.26 | 919 | 1025 | 0.57 | 187.06 | 93.09 | 49.04 | 3.515 | 1.637 | 5524 | 50 | 0.08840456 | 0.6583318
8 | 1200 | 1197.662 | 848 | 963 | 0.7 | 124.13 | 70.73 | 46.54 | 2.464 | 1.383 | 7679 | 50 | 0.06716999 | 0.5002021
9 | 1100 | 1099.127 | 778 | 895 | 0.64 | 95.02 | 59 | 44.07 | 1.886 | 1.172 | 9206 | 50 | 0.05603039 | 0.4172476
10 | 1000 | 997.956 | 706 | 819 | 0.95 | 77.07 | 50.97 | 41.54 | 1.479 | 0.98 | 10313 | 50 | 0.04840456 | 0.3604595
11 | 900 | 897.053 | 635 | 738 | 1.47 | 64.63 | 44.88 | 38.98 | 1.171 | 0.809 | 11050 | 50 | 0.04262108 | 0.317391
12 | 800 | 798.524 | 565 | 655 | 1.42 | 55.62 | 39.92 | 36.48 | 0.927 | 0.659 | 11428 | 50 | 0.03791073 | 0.282314
13 | 700 | 697.418 | 494 | 567 | 1.41 | 48.7 | 35.72 | 33.88 | 0.724 | 0.522 | 11396 | 50 | 0.03392213 | 0.2526116
14 | 600 | 598.764 | 423 | 480 | 1.28 | 43.04 | 31.98 | 31.11 | 0.556 | 0.402 | 11080 | 50 | 0.03037037 | 0.2261623
15 | 500 | 497.901 | 352 | 389 | 1.19 | 37.97 | 28.41 | 27.91 | 0.411 | 0.293 | 10454 | 50 | 0.02698006 | 0.2009153
16 | 400 | 399.176 | 282 | 299 | 1.14 | 33.51 | 25.1 | 24.42 | 0.291 | 0.201 | 9480 | 50 | 0.02383666 | 0.177507
17 | 300 | 298.242 | 211 | 209 | 1.07 | 28.89 | 21.57 | 20.14 | 0.187 | 0.121 | 8239 | 50 | 0.02048433 | 0.1525429
18 | 200 | 199.521 | 141 | 122 | 0.83 | 24.5 | 18.03 | 14.96 | 0.104 | 0.059 | 6480 | 50 | 0.01712251 | 0.127508
19 | 1850 | 1848.721 | 1320 | 1204 | 0.01 | 13425.11 | 5719.98 | 68.19 | 372.355 | 4.884 | 109 | 60 | 5.43208 | 40.45166
20 | 1800 | 1798.978 | 1283 | 1191 | 0.04 | 10092.73 | 4266.27 | 68.19 | 269.715 | 4.666 | 141 | 60 | 4.051538 | 30.17103
21 | 1700 | 1697.88 | 1208 | 1175 | 0.1 | 5528.21 | 2259.55 | 65.92 | 134.451 | 4.058 | 244 | 60 | 2.145821 | 15.97952
22 | 1600 | 1598.799 | 1134 | 1151 | 0.2 | 2730 | 1062.03 | 60.23 | 59.399 | 3.562 | 466 | 60 | 1.008575 | 7.510669
23 | 1500 | 1498.38 | 1062 | 1128 | 0.12 | 1077.85 | 405.41 | 58.19 | 21.238 | 3.032 | 1106 | 60 | 0.3850047 | 2.867057
24 | 1400 | 1397.873 | 990 | 1095 | 0.19 | 382.31 | 158.56 | 55.8 | 7.74 | 2.526 | 2909 | 60 | 0.1505793 | 1.121335
25 | 1300 | 1297.519 | 918 | 1042 | 0.51 | 187.06 | 94.59 | 53.19 | 4.284 | 2.112 | 5521 | 60 | 0.08982906 | 0.6689398
26 | 1200 | 1198.387 | 849 | 980 | 0.59 | 124.8 | 72.55 | 50.29 | 3.034 | 1.789 | 7641 | 60 | 0.06889839 | 0.5130731
27 | 1100 | 1098.935 | 778 | 909 | 1.24 | 95.46 | 60.92 | 47.39 | 2.336 | 1.511 | 9166 | 60 | 0.05785375 | 0.4308258
28 | 1000 | 997.804 | 706 | 831 | 0.8 | 77.59 | 52.57 | 44.46 | 1.83 | 1.262 | 10245 | 60 | 0.04992403 | 0.3717747
29 | 900 | 898.369 | 636 | 749 | 1.08 | 65.53 | 46.41 | 41.65 | 1.455 | 1.043 | 10913 | 60 | 0.04407407 | 0.3282112
30 | 800 | 798.86 | 565 | 664 | 1.1 | 56.74 | 41.34 | 38.81 | 1.152 | 0.846 | 11211 | 60 | 0.03925926 | 0.2923562
31 | 700 | 699.486 | 495 | 577 | 0.79 | 49.89 | 36.9 | 35.95 | 0.9 | 0.67 | 11176 | 60 | 0.03504274 | 0.2609565
32 | 600 | 598.176 | 423 | 486 | 0.54 | 43.93 | 32.79 | 32.81 | 0.684 | 0.51 | 10842 | 60 | 0.0311396 | 0.2318906
33 | 500 | 498.765 | 353 | 396 | 0.38 | 38.72 | 29.03 | 29.38 | 0.505 | 0.372 | 10254 | 60 | 0.02756885 | 0.2053
34 | 400 | 399.516 | 283 | 305 | 0.25 | 33.95 | 25.46 | 25.55 | 0.354 | 0.253 | 9378 | 60 | 0.02417854 | 0.1800529
35 | 300 | 298.125 | 211 | 214 | 0.07 | 29.19 | 21.75 | 21.02 | 0.226 | 0.152 | 8152 | 60 | 0.02065527 | 0.1538158
36 | 200 | 198.769 | 140 | 126 | 0.56 | 24.64 | 18.08 | 15.76 | 0.125 | 0.075 | 6427 | 60 | 0.01716999 | 0.1278616
37 | B25 | 1587.946 | 1126 | 1153 | 0.22 | 2490.21 | 963.34 | 60.23 | 53.506 | 3.503 | 507 | 60 | 0.9148528 | 6.812734
38 | B50 | 1681.889 | 1195 | 1170 | 0.04 | 4987.2 | 2022.7 | 63.64 | 119.178 | 3.979 | 268 | 60 | 1.920893 | 14.30452
39 | B100 | 1797.151 | 1281 | 1195 | 0.06 | 9960.85 | 4210.22 | 68.19 | 265.876 | 4.6 | 143 | 60 | 3.99831 | 29.77465

## 0,50 mm E110 (M270-50A)
Legenda / Caption
|  |  | Simbolo / Simbol | Variável / Paramater |  |  |  |  | Unidade / Unit | Simbolo / Simbol | Variável / Paramater |  |  |  | Unidade / Unit
|  |  | Nr | Parâmetro de Teste / Test Parameter |  |  |  |  | - | He | Intensidade de Campo Magnético Efetivo / Effective Magnetic Field Strength |  |  |  | A/M
|  |  | Js | Indução Magnética (Valor de Pico) / Magnetic Induction (Peak Value) |  |  |  |  | mT | Hc | Intensidade de Campo Magnético Coercivo / Coercive Magnetic Field Strength |  |  |  | A/M
Tabela de Valores Típicos / |  |  | Jd | Indução Magnética Direta / Direct Magnetic Induction |  |  |  |  | mT | Ss | Potência Aparente Específica / Specific Exciting Power |  |  |  | VA/Kg
Typical Values Table |  |  | Je | Indução Magnética Efetiva / Effective Magnetic Induction |  |  |  |  | mT | Ps | Perda Magnética / Core Loss |  |  |  | W/Kg
|  |  | Jr | Indução Magnética Remanente / Remanent Magnetic Induction |  |  |  |  | mT | µr | Permeabilidade Relativa / Relative Permeability |  |  |  | -
Produto / Product: E110 |  |  | FF | Fator de Forma / Form factor |  |  |  |  | FF | f | Frequência / Frequency |  |  |  | Hz
Espessura / Thickness: 0,50 mm |  |  | DC | Desvio de Campo Contínuo / Continuous Field Deviation |  |  |  |  | % | I | Corrente de Magnetização (Valor Eficaz) / Magnetization Current (RMS) |  |  |  | A
Referência / Reference: M270-50A |  |  | Hd | Intensidade de Campo Magnético Direto / Direct Magnetic Field Strength |  |  |  |  | A/M | FMM | Força Magnetomotriz (Valor Eficaz) / Magnetomotive Force (RMS) |  |  |  | A
Nr | Js | Jd | Je | Jr | DC | Hd | He | Hc | Ss | Ps | µr | f | I | FMM
1 | 1850 | 1847.976 | 1317 | 1120 | 0.05 | 11752.11 | 5017.58 | 59.1 | 271.425 | 3.811 | 125 | 50 | 4.765033 | 35.48429
2 | 1800 | 1797.806 | 1280 | 1114 | 0 | 8937.95 | 3772.78 | 59.1 | 198.363 | 3.569 | 160 | 50 | 3.582887 | 26.68107
3 | 1700 | 1699.145 | 1207 | 1085 | 0.09 | 5021.3 | 2045.66 | 61.37 | 101.364 | 3.216 | 269 | 50 | 1.942697 | 14.46689
4 | 1600 | 1599.794 | 1135 | 1084 | 0.11 | 2454.98 | 955.41 | 61.37 | 44.519 | 2.85 | 518 | 50 | 0.9073219 | 6.756653
5 | 1500 | 1495.863 | 1061 | 1052 | 0.07 | 955.57 | 365.45 | 56.82 | 15.916 | 2.418 | 1245 | 50 | 0.347056 | 2.58446
6 | 1400 | 1398.278 | 990 | 1026 | 0.22 | 378.74 | 161.71 | 54.78 | 6.577 | 2.031 | 2938 | 50 | 0.1535708 | 1.143612
7 | 1300 | 1298.802 | 920 | 982 | 0.46 | 203.07 | 102.03 | 52.33 | 3.853 | 1.71 | 5091 | 50 | 0.09689459 | 0.7215554
8 | 1200 | 1199.025 | 849 | 927 | 0.49 | 138.36 | 78.25 | 49.72 | 2.727 | 1.451 | 6899 | 50 | 0.07431149 | 0.5533834
9 | 1100 | 1099.299 | 778 | 864 | 0.24 | 106.04 | 64.81 | 47.11 | 2.071 | 1.23 | 8252 | 50 | 0.06154796 | 0.4583359
10 | 1000 | 999.238 | 707 | 794 | 0.95 | 86.23 | 56.23 | 44.43 | 1.633 | 1.033 | 9224 | 50 | 0.05339981 | 0.3976582
11 | 900 | 897.144 | 635 | 716 | 1 | 71.93 | 49.24 | 41.68 | 1.284 | 0.853 | 9929 | 50 | 0.04676163 | 0.3482249
12 | 800 | 799.537 | 566 | 638 | 0.98 | 61.88 | 43.79 | 38.92 | 1.017 | 0.698 | 10295 | 50 | 0.04158594 | 0.3096826
13 | 700 | 699.466 | 495 | 554 | 0.81 | 53.91 | 39.06 | 36.17 | 0.794 | 0.555 | 10326 | 50 | 0.03709402 | 0.276232
14 | 600 | 599.487 | 424 | 468 | 0.64 | 47.43 | 34.85 | 33.17 | 0.607 | 0.426 | 10063 | 50 | 0.03309592 | 0.246459
15 | 500 | 499.617 | 353 | 381 | 0.68 | 41.7 | 30.96 | 29.79 | 0.449 | 0.312 | 9534 | 50 | 0.02940171 | 0.2189489
16 | 400 | 399.691 | 283 | 293 | 0.85 | 36.56 | 27.19 | 25.88 | 0.315 | 0.212 | 8712 | 50 | 0.02582146 | 0.1922875
17 | 300 | 299.713 | 212 | 205 | 1.01 | 31.57 | 23.43 | 21.29 | 0.204 | 0.128 | 7571 | 50 | 0.02225071 | 0.1656968
18 | 200 | 199.752 | 141 | 121 | 0.57 | 25.91 | 19.02 | 15.7 | 0.11 | 0.062 | 6135 | 50 | 0.01806268 | 0.1345093
19 | 1850 | 1848.795 | 1318 | 1155 | 0 | 11874.83 | 5068 | 63.64 | 329.248 | 4.997 | 123 | 60 | 4.812915 | 35.84086
20 | 1800 | 1798.516 | 1281 | 1174 | 0.02 | 9015.25 | 3806.24 | 72.74 | 240.175 | 4.734 | 158 | 60 | 3.614663 | 26.9177
21 | 1700 | 1698.335 | 1206 | 1124 | 0.09 | 4994.05 | 2035.81 | 68.19 | 121.032 | 4.176 | 270 | 60 | 1.933343 | 14.39723
22 | 1600 | 1597.051 | 1132 | 1107 | 0.16 | 2414.03 | 939.25 | 63.64 | 52.42 | 3.657 | 526 | 60 | 0.8919753 | 6.642369
23 | 1500 | 1498.915 | 1063 | 1079 | 0.18 | 996.97 | 381.22 | 61.82 | 19.959 | 3.141 | 1196 | 60 | 0.3620323 | 2.695985
24 | 1400 | 1396.757 | 989 | 1048 | 0.19 | 377.4 | 162.43 | 59.1 | 7.917 | 2.615 | 2945 | 60 | 0.1542545 | 1.148704
25 | 1300 | 1298.674 | 919 | 1002 | 0.29 | 203.67 | 103.62 | 56.54 | 4.695 | 2.206 | 5075 | 60 | 0.09840456 | 0.7327999
26 | 1200 | 1198.284 | 848 | 944 | 0.47 | 138.58 | 79.91 | 53.58 | 3.34 | 1.869 | 6884 | 60 | 0.07588794 | 0.565123
27 | 1100 | 1097.542 | 777 | 877 | 0.2 | 105.96 | 66.49 | 50.52 | 2.545 | 1.579 | 8247 | 60 | 0.0631434 | 0.4702168
28 | 1000 | 998.997 | 707 | 806 | 0.88 | 86.6 | 57.83 | 47.59 | 2.014 | 1.328 | 9179 | 60 | 0.05491928 | 0.4089733
29 | 900 | 898.313 | 636 | 727 | 1.06 | 73.05 | 50.95 | 44.46 | 1.596 | 1.098 | 9792 | 60 | 0.04838557 | 0.360318
30 | 800 | 799.475 | 566 | 646 | 1.03 | 63.07 | 45.37 | 41.42 | 1.265 | 0.894 | 10097 | 60 | 0.04308642 | 0.3208563
31 | 700 | 698.759 | 495 | 560 | 0.59 | 55.25 | 40.39 | 38.35 | 0.984 | 0.708 | 10072 | 60 | 0.03835708 | 0.2856378
32 | 600 | 598.038 | 423 | 473 | 0.4 | 48.7 | 36.01 | 35.02 | 0.751 | 0.541 | 9771 | 60 | 0.03419753 | 0.2546625
33 | 500 | 499.327 | 353 | 386 | 0.26 | 43.04 | 32 | 31.46 | 0.557 | 0.397 | 9240 | 60 | 0.03038936 | 0.2263038
34 | 400 | 398.782 | 282 | 297 | 0.11 | 37.68 | 28.04 | 27.3 | 0.389 | 0.27 | 8438 | 60 | 0.02662868 | 0.1982987
35 | 300 | 298.067 | 211 | 208 | 0.06 | 32.54 | 24.07 | 22.54 | 0.25 | 0.163 | 7296 | 60 | 0.0228585 | 0.1702229
36 | 200 | 199.27 | 141 | 126 | 0.39 | 26.8 | 19.63 | 17 | 0.136 | 0.081 | 5915 | 60 | 0.01864198 | 0.1388232
37 | B25 | 1600.802 | 1136 | 1124 | 0.2 | 2489.02 | 971.1 | 63.64 | 54.33 | 3.68 | 511 | 60 | 0.9222222 | 6.867612
38 | B50 | 1698.362 | 1206 | 1104 | 0.11 | 4998.59 | 2037.3 | 65.92 | 121.127 | 4.162 | 270 | 60 | 1.934758 | 14.40777
39 | B100 | 1817.648 | 1295 | 1193 | 0.06 | 10015.43 | 4252.7 | 68.19 | 271.363 | 4.791 | 144 | 60 | 4.038651 | 30.07506

## 0,50 mm E115 (M290-50A)
Legenda / Caption
|  |  | Simbolo / Simbol | Variável / Paramater |  |  |  |  | Unidade / Unit | Simbolo / Simbol | Variável / Paramater |  |  |  | Unidade / Unit
|  |  | Nr | Parâmetro de Teste / Test Parameter |  |  |  |  | - | He | Intensidade de Campo Magnético Efetivo / Effective Magnetic Field Strength |  |  |  | A/M
|  |  | Js | Indução Magnética (Valor de Pico) / Magnetic Induction (Peak Value) |  |  |  |  | mT | Hc | Intensidade de Campo Magnético Coercivo / Coercive Magnetic Field Strength |  |  |  | A/M
Tabela de Valores Típicos / |  |  | Jd | Indução Magnética Direta / Direct Magnetic Induction |  |  |  |  | mT | Ss | Potência Aparente Específica / Specific Exciting Power |  |  |  | VA/Kg
Typical Values Table |  |  | Je | Indução Magnética Efetiva / Effective Magnetic Induction |  |  |  |  | mT | Ps | Perda Magnética / Core Loss |  |  |  | W/Kg
|  |  | Jr | Indução Magnética Remanente / Remanent Magnetic Induction |  |  |  |  | mT | µr | Permeabilidade Relativa / Relative Permeability |  |  |  | -
Produto / Product: E115 |  |  | FF | Fator de Forma / Form factor |  |  |  |  | FF | f | Frequência / Frequency |  |  |  | Hz
Espessura / Thickness: 0,50 mm |  |  | DC | Desvio de Campo Contínuo / Continuous Field Deviation |  |  |  |  | % | I | Corrente de Magnetização (Valor Eficaz) / Magnetization Current (RMS) |  |  |  | A
Referência / Reference: M290-50A |  |  | Hd | Intensidade de Campo Magnético Direto / Direct Magnetic Field Strength |  |  |  |  | A/M | FMM | Força Magnetomotriz (Valor Eficaz) / Magnetomotive Force (RMS) |  |  |  | A
Nr | Js | Jd | Je | Jr | DC | Hd | He | Hc | Ss | Ps | µr | f | I | FMM
1 | 1800 | 1814.6 | 1801.6 | 1142.8 | 0.023 | 10279 | 4350.9 | 63.219 | 229.171 | 3.8095 | 140.48 | 50 | 4.131909 | 30.76953
2 | 1700 | 1708.3 | 1701.2 | 1122.6 | 0.046 | 5669.7 | 2316.4 | 60.997 | 114.859 | 3.3469 | 239.77 | 50 | 2.19981 | 16.38156
3 | 1600 | 1604.6 | 1601.1 | 1103.1 | 0.027 | 2784.1 | 1080.8 | 59.262 | 50.333 | 2.92073 | 458.64 | 50 | 1.026401 | 7.64341
4 | 1500 | 1502.1 | 1500.7 | 1080.5 | 0.14627 | 1121.7 | 422.52 | 57.595 | 18.442 | 2.471 | 1065.7 | 50 | 0.4012536 | 2.988058
5 | 1400 | 1401.1 | 1400.6 | 1051.2 | 0.146 | 407.25 | 168.08 | 55.637 | 6.838 | 2.0722 | 2737.8 | 50 | 0.1596201 | 1.188661
6 | 1300 | 1300.7 | 1300.5 | 1005.2 | 0.03 | 202.2 | 100.24 | 53.318 | 3.768 | 1.7388 | 5119.1 | 50 | 0.09519468 | 0.7088966
7 | 1200 | 1200.9 | 1200.7 | 946.19 | 0.38 | 135.38 | 76.57 | 50.675 | 2.668 | 1.4733 | 7058.8 | 50 | 0.07271605 | 0.5415025
8 | 1100 | 1100.9 | 1100.8 | 878.55 | 0.47 | 103.42 | 39.341 | 47.971 | 2.041 | 1.248 | 8471.1 | 50 | 0.03736087 | 0.2782193
9 | 1000 | 1000.4 | 1000.3 | 804.26 | 0.48 | 84.056 | 35.383 | 45.243 | 1.607 | 1.0488 | 9471.4 | 50 | 0.03360209 | 0.2502283
10 | 900 | 900.49 | 900.41 | 724.92 | 0.48 | 70.866 | 39.341 | 42.59 | 1.279 | 0.871 | 10109 | 50 | 0.03736087 | 0.2782193
11 | 800 | 800.63 | 800.56 | 642.14 | 0.4 | 61.365 | 43.781 | 39.837 | 1.017 | 0.71059 | 10383 | 50 | 0.0415774 | 0.3096189
12 | 700 | 700.1 | 700.04 | 555.89 | 0.33 | 54.068 | 39.341 | 36.989 | 0.79938 | 0.56487 | 10304 | 50 | 0.03736087 | 0.2782193
13 | 600 | 600.44 | 600.38 | 468.79 | 0.42 | 48.028 | 35.383 | 33.941 | 0.61651 | 0.43529 | 9948.8 | 50 | 0.03360209 | 0.2502283
14 | 500 | 500.27 | 500.22 | 379.77 | 0.35 | 42.834 | 31.751 | 30.642 | 0.46095 | 0.32027 | 9294 | 50 | 0.0301529 | 0.2245428
15 | 400 | 400.15 | 400.11 | 290.97 | 0.16 | 38.039 | 28.211 | 26.823 | 0.3275 | 0.21963 | 8371.3 | 50 | 0.02679107 | 0.199508
16 | 300 | 299.9 | 299.86 | 203.02 | 0.13 | 33.42 | 24.637 | 22.304 | 0.21445 | 0.13415 | 7141 | 50 | 0.02339696 | 0.1742327
17 | 200 | 200.17 | 200.14 | 117.96 | 0.47 | 28.795 | 20.866 | 16.562 | 0.12115 | 0.065646 | 5532 | 50 | 0.01981576 | 0.1475642
18 | 1800 | 1813.8 | 1801 | 1178.5 | 0.012 | 10246 | 4338.4 | 68.082 | 274.1 | 4.8394 | 140.88 | 60 | 4.120038 | 30.68113
19 | 1700 | 1708.2 | 1701.1 | 1153.7 | 0.016 | 5670 | 2316.6 | 66.138 | 137.84 | 4.2666 | 239.72 | 60 | 2.2 | 16.38298
20 | 1600 | 1604.6 | 1601.1 | 1129.7 | 0.011 | 2789 | 1082.3 | 64.741 | 60.484 | 3.7334 | 457.84 | 60 | 1.027825 | 7.654018
21 | 1500 | 1502.5 | 1501.1 | 1103.6 | 0.057 | 1122.7 | 420.23 | 62.551 | 22.003 | 3.1938 | 1074 | 60 | 0.3990788 | 2.971864
22 | 1400 | 1401.6 | 1401.1 | 1073.2 | 0.087 | 404.6 | 168.56 | 60.152 | 8.226 | 2.673 | 2756 | 60 | 0.160076 | 1.192055
23 | 1300 | 1301.6 | 1301.3 | 1024.8 | 0.1 | 202.2 | 101.82 | 57.528 | 4.613 | 2.2426 | 5122 | 60 | 0.09669516 | 0.7200703
24 | 1200 | 1200.7 | 1200.5 | 962.37 | 0.1 | 135.56 | 78.324 | 54.512 | 3.275 | 1.8965 | 7048 | 60 | 0.07438177 | 0.5539068
25 | 1100 | 1100.8 | 1100.7 | 892.42 | 0.12 | 103.95 | 65.721 | 51.449 | 2.519 | 1.6052 | 8427 | 60 | 0.06241311 | 0.4647784
26 | 1000 | 1000.4 | 1000.3 | 815.95 | 0.15 | 84.724 | 57.149 | 48.353 | 1.99 | 1.3474 | 9396 | 60 | 0.05427255 | 0.4041573
27 | 900 | 900.36 | 900.27 | 734.93 | 0.2 | 71.812 | 50.622 | 45.322 | 1.586 | 1.116 | 9977 | 60 | 0.04807407 | 0.3579984
28 | 800 | 800.54 | 800.47 | 650.75 | 0.18 | 62.494 | 45.244 | 42.301 | 1.261 | 0.90741 | 10194 | 60 | 0.04296676 | 0.3199652
29 | 700 | 700.5 | 700.43 | 563.88 | 0.22 | 55.272 | 40.613 | 39.119 | 0.99029 | 0.71973 | 10086 | 60 | 0.03856885 | 0.2872148
30 | 600 | 600.38 | 600.32 | 475.33 | 0.23 | 49.136 | 36.422 | 35.767 | 0.76149 | 0.55184 | 9732 | 60 | 0.03458879 | 0.2575761
31 | 500 | 500.22 | 500.18 | 386.08 | 0.2 | 43.532 | 32.421 | 32.054 | 0.56477 | 0.40322 | 9144.3 | 60 | 0.03078917 | 0.2292811
32 | 400 | 400.17 | 400.13 | 296.83 | 0.24 | 38.184 | 28.468 | 27.786 | 0.39662 | 0.27404 | 8339.8 | 60 | 0.02703514 | 0.2013255
33 | 300 | 299.91 | 299.88 | 208.85 | 0.31 | 32.813 | 24.311 | 22.763 | 0.25413 | 0.16523 | 7273 | 60 | 0.02308737 | 0.1719272
34 | 200 | 200.12 | 200.09 | 124.51 | 0.42 | 26.919 | 19.71 | 16.684 | 0.13731 | 0.079499 | 5916 | 60 | 0.01871795 | 0.139389
35 | B25 | 1589.7 | 1586.6 | 1128.6 | 0.17 | 2472.6 | 953.41 | 63.755 | 52.784 | 3.654 | 511 | 60 | 0.9054226 | 6.742509
36 | B50 | 1687.7 | 1681.4 | 1149.6 | 0.018 | 4994.4 | 2023.2 | 66.016 | 118.933 | 4.1584 | 268 | 60 | 1.921368 | 14.30806
37 | B100 | 1809 | 1796.4 | 1175.6 | 0.007 | 9990.6 | 4225 | 68.481 | 266.228 | 4.8178 | 144 | 60 | 4.012346 | 29.87917

## 0,50 mm E125 (M310-50A)
Legenda / Caption
|  |  | Simbolo / Simbol | Variável / Paramater |  |  |  |  | Unidade / Unit | Simbolo / Simbol | Variável / Paramater |  |  |  | Unidade / Unit
|  |  | Nr | Parâmetro de Teste / Test Parameter |  |  |  |  | - | He | Intensidade de Campo Magnético Efetivo / Effective Magnetic Field Strength |  |  |  | A/M
|  |  | Js | Indução Magnética (Valor de Pico) / Magnetic Induction (Peak Value) |  |  |  |  | mT | Hc | Intensidade de Campo Magnético Coercivo / Coercive Magnetic Field Strength |  |  |  | A/M
Tabela de Valores Típicos / |  |  | Jd | Indução Magnética Direta / Direct Magnetic Induction |  |  |  |  | mT | Ss | Potência Aparente Específica / Specific Exciting Power |  |  |  | VA/Kg
Typical Values Table |  |  | Je | Indução Magnética Efetiva / Effective Magnetic Induction |  |  |  |  | mT | Ps | Perda Magnética / Core Loss |  |  |  | W/Kg
|  |  | Jr | Indução Magnética Remanente / Remanent Magnetic Induction |  |  |  |  | mT | µr | Permeabilidade Relativa / Relative Permeability |  |  |  | -
Produto / Product: E125 |  |  | FF | Fator de Forma / Form factor |  |  |  |  | FF | f | Frequência / Frequency |  |  |  | Hz
Espessura / Thickness: 0,50 mm |  |  | DC | Desvio de Campo Contínuo / Continuous Field Deviation |  |  |  |  | % | I | Corrente de Magnetização (Valor Eficaz) / Magnetization Current (RMS) |  |  |  | A
Referência / Reference: M310-50A |  |  | Hd | Intensidade de Campo Magnético Direto / Direct Magnetic Field Strength |  |  |  |  | A/M | FMM | Força Magnetomotriz (Valor Eficaz) / Magnetomotive Force (RMS) |  |  |  | A
Nr | Js | Jd | Je | Jr | DC | Hd | He | Hc | Ss | Ps | µr | f | I | FMM
1 | 1850 | 1848.095 | 1319 | 1282 | 0.01 | 13397.85 | 5661.7 | 72.74 | 306.836 | 4.008 | 109 | 50 | 5.376733 | 40.0395
2 | 1800 | 1798.963 | 1282 | 1278 | 0.02 | 10174.57 | 4259.82 | 72.74 | 224.342 | 3.825 | 140 | 50 | 4.045413 | 30.12542
3 | 1700 | 1699.3 | 1208 | 1272 | 0.02 | 5475.93 | 2207.84 | 61.37 | 109.535 | 3.412 | 246 | 50 | 2.096714 | 15.61383
4 | 1600 | 1596.163 | 1133 | 1245 | 0.06 | 2526.55 | 959.79 | 60.23 | 44.65 | 2.993 | 502 | 50 | 0.9114815 | 6.787628
5 | 1500 | 1498.819 | 1063 | 1225 | 0.09 | 941.05 | 346.13 | 57.73 | 15.112 | 2.584 | 1267 | 50 | 0.3287085 | 2.447829
6 | 1400 | 1396.572 | 989 | 1181 | 0.39 | 320.36 | 135.11 | 55.91 | 5.491 | 2.152 | 3469 | 50 | 0.1283096 | 0.955497
7 | 1300 | 1298.873 | 920 | 1115 | 0.4 | 168.37 | 86.75 | 53.36 | 3.277 | 1.814 | 6141 | 50 | 0.08238367 | 0.6134954
8 | 1200 | 1198.382 | 848 | 1039 | 1.08 | 117.28 | 69.36 | 50.8 | 2.418 | 1.541 | 8136 | 50 | 0.06586895 | 0.4905134
9 | 1100 | 1098.107 | 777 | 957 | 0.94 | 91.44 | 59.07 | 48.13 | 1.887 | 1.305 | 9560 | 50 | 0.05609687 | 0.4177426
10 | 1000 | 997.739 | 706 | 868 | 1.65 | 75.65 | 52.33 | 45.57 | 1.518 | 1.098 | 10502 | 50 | 0.04969611 | 0.3700774
11 | 900 | 899.351 | 637 | 779 | 1.94 | 64.93 | 47.02 | 43.01 | 1.229 | 0.914 | 11027 | 50 | 0.04465337 | 0.3325251
12 | 800 | 798.823 | 565 | 685 | 1.92 | 57.48 | 42.67 | 40.63 | 0.991 | 0.746 | 11074 | 50 | 0.04052232 | 0.3017619
13 | 700 | 698.565 | 494 | 590 | 1.52 | 51.53 | 38.8 | 38.11 | 0.788 | 0.595 | 10793 | 50 | 0.0368471 | 0.2743933
14 | 600 | 598.061 | 423 | 495 | 1.63 | 46.84 | 35.54 | 35.51 | 0.618 | 0.461 | 10168 | 50 | 0.03375119 | 0.2513386
15 | 500 | 497.76 | 352 | 400 | 1.7 | 42.44 | 32.4 | 32.54 | 0.469 | 0.342 | 9341 | 50 | 0.03076923 | 0.2291326
16 | 400 | 399.293 | 282 | 307 | 1.95 | 38.79 | 29.64 | 29.26 | 0.344 | 0.24 | 8208 | 50 | 0.02814815 | 0.2096139
17 | 300 | 299.002 | 211 | 213 | 2.05 | 35.59 | 26.96 | 25.31 | 0.234 | 0.152 | 6702 | 50 | 0.02560304 | 0.1906609
18 | 200 | 198.543 | 140 | 125 | 1.54 | 31.2 | 23.29 | 19.74 | 0.134 | 0.077 | 5063 | 50 | 0.02211776 | 0.1647067
19 | 1850 | 1848.103 | 1319 | 1307 | 0.05 | 13497.86 | 5706.64 | 77.28 | 371.249 | 5.25 | 108 | 60 | 5.419411 | 40.35732
20 | 1800 | 1798.231 | 1281 | 1291 | 0 | 10106.36 | 4230.08 | 68.19 | 267.247 | 4.946 | 141 | 60 | 4.01717 | 29.9151
21 | 1700 | 1698.989 | 1208 | 1272 | 0.12 | 5480.47 | 2213.06 | 68.19 | 131.764 | 4.397 | 246 | 60 | 2.101671 | 15.65074
22 | 1600 | 1599.431 | 1135 | 1265 | 0.13 | 2606.08 | 995.36 | 64.78 | 55.693 | 3.867 | 488 | 60 | 0.9452612 | 7.039179
23 | 1500 | 1499.146 | 1063 | 1235 | 0.14 | 958.77 | 354.45 | 63.19 | 18.575 | 3.314 | 1244 | 60 | 0.3366097 | 2.506668
24 | 1400 | 1398.134 | 991 | 1194 | 0.32 | 327.43 | 138.85 | 60.35 | 6.78 | 2.768 | 3398 | 60 | 0.1318613 | 0.9819462
25 | 1300 | 1299.025 | 920 | 1127 | 0.38 | 169.11 | 89 | 57.56 | 4.037 | 2.329 | 6113 | 60 | 0.08452042 | 0.6294074
26 | 1200 | 1197.846 | 848 | 1048 | 0.84 | 117.65 | 71.25 | 54.44 | 2.978 | 1.976 | 8105 | 60 | 0.06766382 | 0.5038795
27 | 1100 | 1098.26 | 777 | 965 | 0.41 | 91.96 | 61 | 51.45 | 2.338 | 1.674 | 9509 | 60 | 0.05792972 | 0.4313916
28 | 1000 | 998.512 | 707 | 877 | 1.06 | 76.1 | 53.95 | 48.47 | 1.88 | 1.404 | 10441 | 60 | 0.05123457 | 0.381534
29 | 900 | 898.887 | 636 | 785 | 1.1 | 65.68 | 48.42 | 45.51 | 1.519 | 1.163 | 10903 | 60 | 0.04598291 | 0.3424259
30 | 800 | 799.243 | 566 | 692 | 0.51 | 58.23 | 43.67 | 42.79 | 1.218 | 0.946 | 10927 | 60 | 0.04147198 | 0.3088339
31 | 700 | 699.429 | 495 | 597 | 0.16 | 52.35 | 39.62 | 40.02 | 0.967 | 0.753 | 10642 | 60 | 0.03762583 | 0.2801924
32 | 600 | 598.064 | 423 | 500 | 0.03 | 47.21 | 35.91 | 37.03 | 0.749 | 0.578 | 10082 | 60 | 0.03410256 | 0.2539553
33 | 500 | 498.218 | 352 | 404 | 0.1 | 42.52 | 32.46 | 33.71 | 0.564 | 0.426 | 9328 | 60 | 0.03082621 | 0.2295569
34 | 400 | 398.668 | 282 | 310 | 0.27 | 38.35 | 29.2 | 29.9 | 0.406 | 0.294 | 8282 | 60 | 0.02773029 | 0.2065022
35 | 300 | 298.95 | 211 | 217 | 0.57 | 34.62 | 26.06 | 25.57 | 0.271 | 0.184 | 6874 | 60 | 0.02474834 | 0.1842961
36 | 200 | 199.239 | 141 | 128 | 0.77 | 30.38 | 22.42 | 19.8 | 0.155 | 0.093 | 5231 | 60 | 0.02129155 | 0.1585541
37 | B25 | 1596.167 | 1132 | 1256 | 0.2 | 2518.58 | 957.85 | 64.78 | 53.476 | 3.849 | 504 | 60 | 0.9096391 | 6.773908
38 | B50 | 1685.596 | 1198 | 1281 | 0.09 | 5009.99 | 2007.19 | 70.46 | 118.531 | 4.346 | 267 | 60 | 1.906163 | 14.19483
39 | B100 | 1796.5 | 1280 | 1294 | 0.04 | 10038.15 | 4201.98 | 77.28 | 265.222 | 4.972 | 142 | 60 | 3.990484 | 29.71637

## 0,50 mm E137 (M330-50A)
Legenda / Caption
|  |  | Simbolo / Simbol | Variável / Paramater |  |  |  |  | Unidade / Unit | Simbolo / Simbol | Variável / Paramater |  |  |  | Unidade / Unit
|  |  | Nr | Parâmetro de Teste / Test Parameter |  |  |  |  | - | He | Intensidade de Campo Magnético Efetivo / Effective Magnetic Field Strength |  |  |  | A/M
|  |  | Js | Indução Magnética (Valor de Pico) / Magnetic Induction (Peak Value) |  |  |  |  | mT | Hc | Intensidade de Campo Magnético Coercivo / Coercive Magnetic Field Strength |  |  |  | A/M
Tabela de Valores Típicos / |  |  | Jd | Indução Magnética Direta / Direct Magnetic Induction |  |  |  |  | mT | Ss | Potência Aparente Específica / Specific Exciting Power |  |  |  | VA/Kg
Typical Values Table |  |  | Je | Indução Magnética Efetiva / Effective Magnetic Induction |  |  |  |  | mT | Ps | Perda Magnética / Core Loss |  |  |  | W/Kg
|  |  | Jr | Indução Magnética Remanente / Remanent Magnetic Induction |  |  |  |  | mT | µr | Permeabilidade Relativa / Relative Permeability |  |  |  | -
Produto / Product: E137 |  |  | FF | Fator de Forma / Form factor |  |  |  |  | FF | f | Frequência / Frequency |  |  |  | Hz
Espessura / Thickness: 0,50 mm |  |  | DC | Desvio de Campo Contínuo / Continuous Field Deviation |  |  |  |  | % | I | Corrente de Magnetização (Valor Eficaz) / Magnetization Current (RMS) |  |  |  | A
Referência / Reference: M330-50A |  |  | Hd | Intensidade de Campo Magnético Direto / Direct Magnetic Field Strength |  |  |  |  | A/M | FMM | Força Magnetomotriz (Valor Eficaz) / Magnetomotive Force (RMS) |  |  |  | A
Nr | Js | Jd | Je | Jr | DC | Hd | He | Hc | Ss | Ps | µr | f | I | FMM
1 | 1850 | 1849.006 | 1320 | 1189 | 0.01 | 13516.03 | 5690.74 | 72.74 | 308.614 | 4.306 | 108 | 50 | 5.404311 | 40.24487
2 | 1800 | 1798.345 | 1281 | 1249 | 0 | 9992.72 | 4166.82 | 77.28 | 219.35 | 4.109 | 143 | 50 | 3.957094 | 29.46772
3 | 1700 | 1697.866 | 1207 | 1187 | 0.02 | 5348.67 | 2146.74 | 75.01 | 106.411 | 3.66 | 252 | 50 | 2.038689 | 15.18173
4 | 1600 | 1596.553 | 1132 | 1167 | 0.14 | 2389.01 | 907.28 | 69.33 | 42.21 | 3.234 | 531 | 50 | 0.8616144 | 6.416278
5 | 1500 | 1496.13 | 1061 | 1138 | 0.1 | 906.05 | 340.11 | 66.83 | 14.822 | 2.789 | 1314 | 50 | 0.3229915 | 2.405256
6 | 1400 | 1397.284 | 989 | 1100 | 0.24 | 350 | 151.4 | 64.1 | 6.156 | 2.347 | 3176 | 50 | 0.1437797 | 1.0707
7 | 1300 | 1297.018 | 918 | 1034 | 0.63 | 193.84 | 101.85 | 61.48 | 3.843 | 1.983 | 5325 | 50 | 0.09672365 | 0.7202825
8 | 1200 | 1198.251 | 849 | 960 | 0.74 | 140.29 | 83.22 | 58.7 | 2.901 | 1.697 | 6801 | 50 | 0.07903134 | 0.5885312
9 | 1100 | 1099.524 | 778 | 883 | 0.7 | 112.96 | 72.37 | 55.97 | 2.314 | 1.449 | 7750 | 50 | 0.06872745 | 0.5118001
10 | 1000 | 998.633 | 707 | 800 | 0.91 | 96.13 | 64.84 | 53.24 | 1.882 | 1.226 | 8269 | 50 | 0.06157645 | 0.458548
11 | 900 | 897.584 | 635 | 716 | 1.09 | 84.44 | 58.94 | 50.54 | 1.539 | 1.025 | 8462 | 50 | 0.05597341 | 0.4168233
12 | 800 | 798.735 | 565 | 631 | 0.95 | 75.8 | 54.11 | 47.9 | 1.256 | 0.848 | 8385 | 50 | 0.05138651 | 0.3826655
13 | 700 | 697.86 | 494 | 544 | 0.81 | 68.36 | 49.63 | 45.09 | 1.007 | 0.683 | 8130 | 50 | 0.047132 | 0.350983
14 | 600 | 598.914 | 424 | 458 | 0.61 | 61.95 | 45.56 | 42.05 | 0.793 | 0.536 | 7699 | 50 | 0.04326686 | 0.3222
15 | 500 | 498.198 | 352 | 371 | 0.5 | 56.07 | 41.49 | 38.5 | 0.601 | 0.399 | 7078 | 50 | 0.03940171 | 0.293417
16 | 400 | 399.189 | 282 | 285 | 0.39 | 50.48 | 37.45 | 34.36 | 0.434 | 0.28 | 6301 | 50 | 0.03556505 | 0.2648461
17 | 300 | 298.377 | 211 | 199 | 0.35 | 44.6 | 32.98 | 28.98 | 0.286 | 0.173 | 5322 | 50 | 0.03132004 | 0.2332343
18 | 200 | 199.559 | 141 | 119 | 0.13 | 38.05 | 27.78 | 22.13 | 0.161 | 0.086 | 4177 | 50 | 0.02638177 | 0.19646
19 | 1850 | 1847.509 | 1319 | 1247 | 0.01 | 13288.76 | 5598.32 | 81.83 | 364.064 | 5.552 | 110 | 60 | 5.316543 | 39.59128
20 | 1800 | 1798.827 | 1282 | 1223 | 0 | 9974.48 | 4160.97 | 77.28 | 262.946 | 5.323 | 143 | 60 | 3.951538 | 29.42635
21 | 1700 | 1698.862 | 1208 | 1212 | 0.08 | 5389.55 | 2168.46 | 72.74 | 129.091 | 4.69 | 250 | 60 | 2.059316 | 15.33533
22 | 1600 | 1599.216 | 1134 | 1188 | 0.2 | 2527.67 | 966.15 | 72.74 | 54.044 | 4.143 | 503 | 60 | 0.9175214 | 6.832606
23 | 1500 | 1496.43 | 1061 | 1162 | 0.04 | 917.37 | 344.24 | 70.92 | 18.009 | 3.556 | 1298 | 60 | 0.3269136 | 2.434463
24 | 1400 | 1398.114 | 991 | 1118 | 0.33 | 351.93 | 153.77 | 68.53 | 7.509 | 2.995 | 3161 | 60 | 0.1460304 | 1.08746
25 | 1300 | 1298.523 | 920 | 1051 | 0.45 | 195.1 | 103.95 | 65.46 | 4.713 | 2.533 | 5296 | 60 | 0.09871795 | 0.7351337
26 | 1200 | 1198.636 | 848 | 974 | 0.62 | 140.67 | 85.1 | 62.22 | 3.56 | 2.161 | 6784 | 60 | 0.08081671 | 0.6018266
27 | 1100 | 1098.546 | 778 | 894 | 0.67 | 112.96 | 73.92 | 59.04 | 2.834 | 1.837 | 7742 | 60 | 0.07019943 | 0.5227617
28 | 1000 | 998.279 | 707 | 810 | 0.66 | 96.73 | 66.26 | 56.06 | 2.308 | 1.552 | 8214 | 60 | 0.06292498 | 0.4685902
29 | 900 | 898.136 | 636 | 724 | 0.69 | 85.48 | 60.32 | 53.1 | 1.89 | 1.297 | 8368 | 60 | 0.05728395 | 0.4265826
30 | 800 | 797.868 | 565 | 638 | 0.53 | 76.62 | 55.17 | 50.15 | 1.536 | 1.066 | 8288 | 60 | 0.05239316 | 0.3901618
31 | 700 | 699.381 | 495 | 552 | 0.36 | 69.55 | 50.73 | 47.13 | 1.238 | 0.861 | 8007 | 60 | 0.04817664 | 0.3587622
32 | 600 | 599.275 | 424 | 464 | 0.11 | 63.07 | 46.46 | 43.81 | 0.971 | 0.672 | 7568 | 60 | 0.04412156 | 0.3285648
33 | 500 | 498.916 | 353 | 376 | 0.02 | 57.19 | 42.36 | 40.06 | 0.737 | 0.502 | 6953 | 60 | 0.04022792 | 0.2995696
34 | 400 | 398.853 | 282 | 289 | 0.04 | 51.53 | 38.28 | 35.8 | 0.532 | 0.351 | 6162 | 60 | 0.03635328 | 0.2707159
35 | 300 | 298.597 | 211 | 203 | 0.01 | 45.57 | 33.72 | 30.34 | 0.351 | 0.218 | 5220 | 60 | 0.03202279 | 0.2384676
36 | 200 | 198.423 | 140 | 120 | 0.23 | 39.84 | 29.04 | 23.66 | 0.201 | 0.111 | 3966 | 60 | 0.02757835 | 0.2053707
37 | B25 | 1597.411 | 1133 | 1182 | 0.2 | 2487.9 | 950.62 | 72.74 | 53.117 | 4.14 | 510 | 60 | 0.902773 | 6.722778
38 | B50 | 1689.009 | 1200 | 1211 | 0.09 | 5019.07 | 2009.36 | 77.28 | 118.9 | 4.647 | 267 | 60 | 1.908224 | 14.21018
39 | B100 | 1799.01 | 1281 | 1266 | 0.02 | 9951.76 | 4151.98 | 77.28 | 262.43 | 5.284 | 143 | 60 | 3.943001 | 29.36277

## 0,50 mm E145 (M350-50A)
Legenda / Caption
|  |  | Simbolo / Simbol | Variável / Paramater |  |  |  |  | Unidade / Unit | Simbolo / Simbol | Variável / Paramater |  |  |  | Unidade / Unit
|  |  | Nr | Parâmetro de Teste / Test Parameter |  |  |  |  | - | He | Intensidade de Campo Magnético Efetivo / Effective Magnetic Field Strength |  |  |  | A/M
|  |  | Js | Indução Magnética (Valor de Pico) / Magnetic Induction (Peak Value) |  |  |  |  | mT | Hc | Intensidade de Campo Magnético Coercivo / Coercive Magnetic Field Strength |  |  |  | A/M
Tabela de Valores Típicos / |  |  | Jd | Indução Magnética Direta / Direct Magnetic Induction |  |  |  |  | mT | Ss | Potência Aparente Específica / Specific Exciting Power |  |  |  | VA/Kg
Typical Values Table |  |  | Je | Indução Magnética Efetiva / Effective Magnetic Induction |  |  |  |  | mT | Ps | Perda Magnética / Core Loss |  |  |  | W/Kg
|  |  | Jr | Indução Magnética Remanente / Remanent Magnetic Induction |  |  |  |  | mT | µr | Permeabilidade Relativa / Relative Permeability |  |  |  | -
Produto / Product: E145 |  |  | FF | Fator de Forma / Form factor |  |  |  |  | FF | f | Frequência / Frequency |  |  |  | Hz
Espessura / Thickness: 0,50 mm |  |  | DC | Desvio de Campo Contínuo / Continuous Field Deviation |  |  |  |  | % | I | Corrente de Magnetização (Valor Eficaz) / Magnetization Current (RMS) |  |  |  | A
Referência / Reference: M350-50A |  |  | Hd | Intensidade de Campo Magnético Direto / Direct Magnetic Field Strength |  |  |  |  | A/M | FMM | Força Magnetomotriz (Valor Eficaz) / Magnetomotive Force (RMS) |  |  |  | A
Nr | Js | Jd | Je | Jr | DC | Hd | He | Hc | Ss | Ps | µr | f | I | FMM
1 | 1850 | 1849.506 | 1317 | 1263 | 0.02 | 8669.72 | 3567.96 | 77.28 | 190.604 | 4.49 | 169 | 50 | 3.388376 | 25.23259
2 | 1800 | 1798.411 | 1279 | 1170 | 0.01 | 6348.85 | 2565.91 | 84.1 | 133.12 | 4.277 | 225 | 50 | 2.436762 | 18.1461
3 | 1700 | 1699.743 | 1206 | 1154 | 0.05 | 3140.32 | 1224.77 | 79.55 | 59.926 | 3.838 | 430 | 50 | 1.163124 | 8.661565
4 | 1600 | 1597.7 | 1133 | 1139 | 0.23 | 1329.77 | 513.28 | 76.15 | 23.575 | 3.328 | 956 | 50 | 0.4874454 | 3.629913
5 | 1500 | 1496.059 | 1060 | 1108 | 0.24 | 552.55 | 230.45 | 73.19 | 9.903 | 2.855 | 2154 | 50 | 0.2188509 | 1.629741
6 | 1400 | 1397.488 | 990 | 1067 | 0.39 | 288.78 | 140.6 | 70.01 | 5.642 | 2.445 | 3851 | 50 | 0.1335233 | 0.9943222
7 | 1300 | 1298.586 | 919 | 1012 | 0.44 | 190.93 | 106.22 | 66.88 | 3.96 | 2.1 | 5413 | 50 | 0.1008737 | 0.7511871
8 | 1200 | 1197.465 | 848 | 948 | 0.6 | 144.69 | 88.39 | 63.47 | 3.038 | 1.802 | 6589 | 50 | 0.08394112 | 0.6250935
9 | 1100 | 1100.376 | 779 | 881 | 0.62 | 118.62 | 77.14 | 60.23 | 2.436 | 1.547 | 7382 | 50 | 0.07325736 | 0.5455335
10 | 1000 | 998.949 | 707 | 805 | 0.97 | 100.08 | 68.45 | 56.94 | 1.963 | 1.305 | 7949 | 50 | 0.06500475 | 0.4840779
11 | 900 | 897.511 | 635 | 725 | 1.01 | 86.6 | 61.29 | 53.58 | 1.579 | 1.085 | 8247 | 50 | 0.05820513 | 0.4334424
12 | 800 | 798.174 | 565 | 643 | 1.15 | 76.4 | 55.37 | 50.2 | 1.268 | 0.889 | 8313 | 50 | 0.0525831 | 0.3915762
13 | 700 | 698.902 | 494 | 560 | 1.26 | 68.21 | 50.16 | 46.85 | 1.006 | 0.712 | 8155 | 50 | 0.04763533 | 0.3547312
14 | 600 | 597.398 | 423 | 472 | 1.35 | 60.91 | 45.24 | 43.16 | 0.775 | 0.548 | 7805 | 50 | 0.04296296 | 0.319937
15 | 500 | 498.343 | 353 | 386 | 1.41 | 54.36 | 40.64 | 39.26 | 0.581 | 0.406 | 7302 | 50 | 0.03859449 | 0.2874058
16 | 400 | 398.874 | 282 | 298 | 1.44 | 48.1 | 36.13 | 34.72 | 0.413 | 0.281 | 6598 | 50 | 0.03431149 | 0.2555111
17 | 300 | 299.789 | 212 | 211 | 1.39 | 41.85 | 31.34 | 29.13 | 0.269 | 0.173 | 5705 | 50 | 0.02976258 | 0.2216363
18 | 200 | 198.319 | 140 | 125 | 0.52 | 34.03 | 25.22 | 21.52 | 0.143 | 0.083 | 4641 | 50 | 0.02395062 | 0.1783557
19 | 1850 | 1848.218 | 1316 | 1200 | 0.05 | 8537.91 | 3515.97 | 81.83 | 225.119 | 5.845 | 172 | 60 | 3.339003 | 24.86491
20 | 1800 | 1798.047 | 1279 | 1220 | 0.09 | 6267.01 | 2534.49 | 90.92 | 157.661 | 5.593 | 228 | 60 | 2.406923 | 17.9239
21 | 1700 | 1699.88 | 1206 | 1184 | 0.12 | 3145.98 | 1227.41 | 86.37 | 72.046 | 4.982 | 429 | 60 | 1.165632 | 8.680235
22 | 1600 | 1596.925 | 1132 | 1159 | 1.78 | 1339.38 | 496.52 | 82.96 | 27.341 | 4.307 | 948 | 60 | 0.471529 | 3.511386
23 | 1500 | 1497.518 | 1061 | 1133 | 0.26 | 560.07 | 234.75 | 79.1 | 12.118 | 3.701 | 2128 | 60 | 0.2229345 | 1.66015
24 | 1400 | 1397.613 | 990 | 1087 | 0.78 | 287.74 | 142.86 | 76.15 | 6.879 | 3.163 | 3865 | 60 | 0.1356695 | 1.010305
25 | 1300 | 1298.842 | 919 | 1030 | 0.44 | 191.3 | 108.77 | 72.39 | 4.866 | 2.719 | 5402 | 60 | 0.1032953 | 0.7692207
26 | 1200 | 1197.793 | 848 | 965 | 0.64 | 145.43 | 91.07 | 68.7 | 3.757 | 2.332 | 6555 | 60 | 0.08648623 | 0.6440464
27 | 1100 | 1098.641 | 778 | 894 | 0.57 | 119.14 | 79.47 | 64.89 | 3.007 | 1.993 | 7340 | 60 | 0.07547009 | 0.5620113
28 | 1000 | 997.584 | 706 | 817 | 0.22 | 100.68 | 70.42 | 61.03 | 2.42 | 1.679 | 7890 | 60 | 0.06687559 | 0.4980097
29 | 900 | 898.45 | 636 | 736 | 0.37 | 87.79 | 63.23 | 57.22 | 1.956 | 1.397 | 8152 | 60 | 0.06004748 | 0.4471621
30 | 800 | 798.942 | 565 | 654 | 0.2 | 78.04 | 57.02 | 53.53 | 1.57 | 1.141 | 8150 | 60 | 0.05415005 | 0.403245
31 | 700 | 697.937 | 494 | 567 | 0.1 | 69.55 | 51.32 | 49.55 | 1.234 | 0.905 | 7991 | 60 | 0.04873694 | 0.3629347
32 | 600 | 598.52 | 423 | 480 | 0.09 | 62.25 | 46.2 | 45.6 | 0.952 | 0.698 | 7657 | 60 | 0.04387464 | 0.3267261
33 | 500 | 497.184 | 352 | 391 | 0.1 | 55.03 | 41.14 | 41.17 | 0.704 | 0.511 | 7192 | 60 | 0.03906933 | 0.2909418
34 | 400 | 398.514 | 282 | 302 | 0.26 | 48.25 | 36.26 | 36.08 | 0.497 | 0.351 | 6579 | 60 | 0.03443495 | 0.2564305
35 | 300 | 299.329 | 211 | 214 | 0.47 | 41.77 | 31.29 | 29.97 | 0.322 | 0.214 | 5711 | 60 | 0.0297151 | 0.2212827
36 | 200 | 200.125 | 141 | 128 | 0.63 | 34.77 | 25.79 | 22.29 | 0.177 | 0.104 | 4589 | 60 | 0.02449193 | 0.1823867
37 | B25 | 1669.82 | 1184 | 1176 | 0.18 | 2483.36 | 962.61 | 85.24 | 55.475 | 4.791 | 535 | 60 | 0.9141595 | 6.807571
38 | B50 | 1763.778 | 1254 | 1190 | 0.06 | 5030.39 | 2003.02 | 90.92 | 122.144 | 5.373 | 279 | 60 | 1.902203 | 14.16534
39 | B100 | 1872.882 | 1335 | 1284 | 0.04 | 9983.56 | 4137.93 | 86.37 | 268.687 | 6.058 | 149 | 60 | 3.929658 | 29.26341

## 0,50 mm E157 (M370-50A)
Legenda / Caption
|  |  | Simbolo / Simbol | Variável / Paramater |  |  |  |  | Unidade / Unit | Simbolo / Simbol | Variável / Paramater |  |  |  | Unidade / Unit
|  |  | Nr | Parâmetro de Teste / Test Parameter |  |  |  |  | - | He | Intensidade de Campo Magnético Efetivo / Effective Magnetic Field Strength |  |  |  | A/M
|  |  | Js | Indução Magnética (Valor de Pico) / Magnetic Induction (Peak Value) |  |  |  |  | mT | Hc | Intensidade de Campo Magnético Coercivo / Coercive Magnetic Field Strength |  |  |  | A/M
Tabela de Valores Típicos / |  |  | Jd | Indução Magnética Direta / Direct Magnetic Induction |  |  |  |  | mT | Ss | Potência Aparente Específica / Specific Exciting Power |  |  |  | VA/Kg
Typical Values Table |  |  | Je | Indução Magnética Efetiva / Effective Magnetic Induction |  |  |  |  | mT | Ps | Perda Magnética / Core Loss |  |  |  | W/Kg
|  |  | Jr | Indução Magnética Remanente / Remanent Magnetic Induction |  |  |  |  | mT | µr | Permeabilidade Relativa / Relative Permeability |  |  |  | -
Produto / Product: E157 |  |  | FF | Fator de Forma / Form factor |  |  |  |  | FF | f | Frequência / Frequency |  |  |  | Hz
Espessura / Thickness: 0,50 mm |  |  | DC | Desvio de Campo Contínuo / Continuous Field Deviation |  |  |  |  | % | I | Corrente de Magnetização (Valor Eficaz) / Magnetization Current (RMS) |  |  |  | A
Referência / Reference: M370-50A |  |  | Hd | Intensidade de Campo Magnético Direto / Direct Magnetic Field Strength |  |  |  |  | A/M | FMM | Força Magnetomotriz (Valor Eficaz) / Magnetomotive Force (RMS) |  |  |  | A
Nr | Js | Jd | Je | Jr | DC | Hd | He | Hc | Ss | Ps | µr | f | I | FMM
1 | 1850 | 1847.936 | 1316 | 1124 | 0.02 | 9415.3 | 3910.75 | 95.47 | 208.802 | 4.63 | 156 | 50 | 3.713913 | 27.6568
2 | 1800 | 1798.428 | 1279 | 1062 | 0 | 6987.56 | 2853.35 | 88.65 | 148.068 | 4.373 | 204 | 50 | 2.709734 | 20.17887
3 | 1700 | 1698.941 | 1206 | 1054 | 0.09 | 3540.36 | 1393.19 | 86.37 | 68.153 | 3.914 | 381 | 50 | 1.323067 | 9.85263
4 | 1600 | 1596.304 | 1132 | 1024 | 0.29 | 1559.88 | 609.68 | 80.69 | 27.984 | 3.406 | 814 | 50 | 0.5789934 | 4.311653
5 | 1500 | 1495.972 | 1060 | 1002 | 0.08 | 662.31 | 278.81 | 78.19 | 11.983 | 2.935 | 1797 | 50 | 0.2647768 | 1.971742
6 | 1400 | 1397.301 | 989 | 970 | 0.3 | 351.93 | 170.04 | 75.24 | 6.823 | 2.521 | 3159 | 50 | 0.1614815 | 1.202522
7 | 1300 | 1297.914 | 919 | 929 | 0.29 | 231.44 | 125.9 | 72.05 | 4.692 | 2.172 | 4463 | 50 | 0.1195632 | 0.8903639
8 | 1200 | 1197.791 | 848 | 880 | 0.32 | 172.98 | 102.62 | 68.53 | 3.529 | 1.867 | 5512 | 50 | 0.09745489 | 0.7257279
9 | 1100 | 1097.65 | 777 | 824 | 0.3 | 138.65 | 87.53 | 64.95 | 2.758 | 1.596 | 6302 | 50 | 0.08312441 | 0.6190115
10 | 1000 | 998.038 | 707 | 762 | 0.36 | 115.2 | 76.39 | 61.31 | 2.189 | 1.352 | 6894 | 50 | 0.07254511 | 0.5402295
11 | 900 | 897.713 | 635 | 692 | 0.16 | 97.55 | 67.43 | 57.53 | 1.738 | 1.127 | 7327 | 50 | 0.06403609 | 0.4768645
12 | 800 | 797.811 | 564 | 619 | 0.03 | 83.77 | 59.94 | 53.7 | 1.373 | 0.923 | 7585 | 50 | 0.05692308 | 0.4238953
13 | 700 | 697.611 | 493 | 540 | 0.13 | 73.05 | 53.41 | 49.72 | 1.069 | 0.736 | 7604 | 50 | 0.05072175 | 0.3777151
14 | 600 | 597.319 | 423 | 458 | 0.17 | 64.19 | 47.54 | 45.46 | 0.815 | 0.566 | 7415 | 50 | 0.0451472 | 0.3362025
15 | 500 | 497.427 | 352 | 375 | 0.22 | 56.29 | 41.99 | 40.91 | 0.599 | 0.416 | 7043 | 50 | 0.03987654 | 0.296953
16 | 400 | 397.772 | 281 | 288 | 1 | 50.04 | 37.42 | 35.65 | 0.427 | 0.284 | 6329 | 50 | 0.03553656 | 0.264634
17 | 300 | 297.815 | 211 | 202 | 1.03 | 43.19 | 32.17 | 29.33 | 0.275 | 0.172 | 5498 | 50 | 0.03055081 | 0.227506
18 | 200 | 200.281 | 141 | 117 | 2.2 | 37.3 | 26.9 | 21.5 | 0.154 | 0.083 | 4271 | 50 | 0.02554606 | 0.1902366
19 | 1850 | 1849.162 | 1317 | 1180 | 0.09 | 9465.34 | 3938.4 | 95.47 | 252.406 | 6.063 | 155 | 60 | 3.740171 | 27.85234
20 | 1800 | 1797.944 | 1279 | 1088 | 0.04 | 7017.13 | 2866.23 | 95.47 | 178.344 | 5.729 | 203 | 60 | 2.721966 | 20.26996
21 | 1700 | 1698.43 | 1206 | 1087 | 0.11 | 3550.63 | 1401.46 | 93.19 | 82.209 | 5.106 | 380 | 60 | 1.330921 | 9.911115
22 | 1600 | 1597.405 | 1132 | 1053 | 0.34 | 1559.36 | 611.8 | 88.08 | 33.705 | 4.434 | 815 | 60 | 0.5810066 | 4.326645
23 | 1500 | 1499.431 | 1063 | 1031 | 0.14 | 682.12 | 287.11 | 85.24 | 14.842 | 3.831 | 1749 | 60 | 0.2726591 | 2.03044
24 | 1400 | 1397.403 | 990 | 996 | 0.28 | 355.06 | 173.01 | 81.83 | 8.331 | 3.278 | 3132 | 60 | 0.164302 | 1.223525
25 | 1300 | 1298.162 | 919 | 953 | 0.43 | 233.15 | 128.92 | 78.53 | 5.766 | 2.825 | 4431 | 60 | 0.1224311 | 0.9117213
26 | 1200 | 1198.83 | 849 | 901 | 0.32 | 174.62 | 105.5 | 74.21 | 4.358 | 2.427 | 5463 | 60 | 0.1001899 | 0.7460952
27 | 1100 | 1097.234 | 776 | 840 | 0.54 | 139.7 | 90.17 | 70.18 | 3.409 | 2.069 | 6250 | 60 | 0.08563153 | 0.6376816
28 | 1000 | 997.821 | 706 | 775 | 0.56 | 116.31 | 79.06 | 66.03 | 2.718 | 1.751 | 6827 | 60 | 0.07508072 | 0.5591118
29 | 900 | 898.313 | 636 | 704 | 0.37 | 98.81 | 69.98 | 61.77 | 2.165 | 1.46 | 7235 | 60 | 0.06645774 | 0.4948981
30 | 800 | 798.456 | 565 | 629 | 0.21 | 85.63 | 62.32 | 57.65 | 1.714 | 1.193 | 7422 | 60 | 0.05918329 | 0.4407266
31 | 700 | 699.028 | 495 | 549 | 0.15 | 75.21 | 55.64 | 53.1 | 1.34 | 0.95 | 7397 | 60 | 0.05283951 | 0.3934857
32 | 600 | 599.397 | 424 | 467 | 0.21 | 66.57 | 49.57 | 48.5 | 1.023 | 0.731 | 7171 | 60 | 0.04707502 | 0.3505587
33 | 500 | 497.939 | 352 | 380 | 0.26 | 58.6 | 43.78 | 43.3 | 0.75 | 0.531 | 6761 | 60 | 0.04157645 | 0.3096118
34 | 400 | 398.336 | 282 | 293 | 0.42 | 51.23 | 38.31 | 37.5 | 0.525 | 0.361 | 6190 | 60 | 0.03638177 | 0.270928
35 | 300 | 298.683 | 211 | 206 | 0.66 | 44.01 | 32.8 | 30.7 | 0.337 | 0.217 | 5400 | 60 | 0.0311491 | 0.2319614
36 | 200 | 200.876 | 142 | 122 | 0.85 | 36.56 | 26.95 | 22.51 | 0.186 | 0.105 | 4377 | 60 | 0.02559354 | 0.1905902
37 | B25 | 1653.488 | 1173 | 1064 | 0.2 | 2516.35 | 982.27 | 90.92 | 56.055 | 4.83 | 522 | 60 | 0.93283 | 6.946606
38 | B50 | 1746.294 | 1240 | 1093 | 0.09 | 5019.07 | 2009.6 | 95.47 | 121.315 | 5.435 | 276 | 60 | 1.908452 | 14.21188
39 | B100 | 1857.248 | 1324 | 1168 | 0.02 | 9951.76 | 4150.83 | 95.47 | 267.257 | 6.11 | 148 | 60 | 3.941909 | 29.35464

## 0,50 mm E170 (M400-50A)
Legenda / Caption
|  |  | Simbolo / Simbol | Variável / Paramater |  |  |  |  | Unidade / Unit | Simbolo / Simbol | Variável / Paramater |  |  |  | Unidade / Unit
|  |  | Nr | Parâmetro de Teste / Test Parameter |  |  |  |  | - | He | Intensidade de Campo Magnético Efetivo / Effective Magnetic Field Strength |  |  |  | A/M
|  |  | Js | Indução Magnética (Valor de Pico) / Magnetic Induction (Peak Value) |  |  |  |  | mT | Hc | Intensidade de Campo Magnético Coercivo / Coercive Magnetic Field Strength |  |  |  | A/M
Tabela de Valores Típicos / |  |  | Jd | Indução Magnética Direta / Direct Magnetic Induction |  |  |  |  | mT | Ss | Potência Aparente Específica / Specific Exciting Power |  |  |  | VA/Kg
Typical Values Table |  |  | Je | Indução Magnética Efetiva / Effective Magnetic Induction |  |  |  |  | mT | Ps | Perda Magnética / Core Loss |  |  |  | W/Kg
|  |  | Jr | Indução Magnética Remanente / Remanent Magnetic Induction |  |  |  |  | mT | µr | Permeabilidade Relativa / Relative Permeability |  |  |  | -
Produto / Product: E170 |  |  | FF | Fator de Forma / Form factor |  |  |  |  | FF | f | Frequência / Frequency |  |  |  | Hz
Espessura / Thickness: 0,50 mm |  |  | DC | Desvio de Campo Contínuo / Continuous Field Deviation |  |  |  |  | % | I | Corrente de Magnetização (Valor Eficaz) / Magnetization Current (RMS) |  |  |  | A
Referência / Reference: M400-50A |  |  | Hd | Intensidade de Campo Magnético Direto / Direct Magnetic Field Strength |  |  |  |  | A/M | FMM | Força Magnetomotriz (Valor Eficaz) / Magnetomotive Force (RMS) |  |  |  | A
Nr | Js | Jd | Je | Jr | DC | Hd | He | Hc | Ss | Ps | µr | f | I | FMM
1 | 1850 | 1848.696 | 1316.667 | 1138.5 | 0.02333333 | 9719.905 | 4046.2 | 82.58667 | 216.0147 | 4.649833 | 151 | 50 | 3.842545 | 28.6147
2 | 1800 | 1798.631 | 1279.167 | 1128.667 | 0.02166667 | 7140.282 | 2919.673 | 84.85667 | 151.435 | 4.406 | 200.8333 | 50 | 2.772719 | 20.64791
3 | 1700 | 1699.039 | 1206 | 1103.167 | 0.055 | 3680.557 | 1450.228 | 81.825 | 70.90917 | 3.914 | 368.1667 | 50 | 1.377235 | 10.256
4 | 1600 | 1597.7915 | 1132.333 | 1078.5 | 0.1716667 | 1609.525 | 621.47 | 78.325 | 28.533 | 3.425667 | 794 | 50 | 0.5901899 | 4.395031
5 | 1500 | 1497.223 | 1060.833 | 1053 | 0.1916667 | 656.11 | 267.8033 | 75.54 | 11.52067 | 2.943 | 1829 | 50 | 0.2543242 | 1.893903
6 | 1400 | 1397.578 | 989.6667 | 1014.5 | 0.3516667 | 313.8783 | 152.0683 | 72.49 | 6.103 | 2.5095 | 3550.833 | 50 | 0.1444144 | 1.075426
7 | 1300 | 1298.122 | 918.8333 | 966.8333 | 0.3483333 | 204.8817 | 114.2883 | 69.205 | 4.259667 | 2.152167 | 5048.667 | 50 | 0.1085359 | 0.8082463
8 | 1200 | 1197.914 | 848 | 913.6667 | 0.4216667 | 158.0917 | 95.58167 | 65.755 | 3.287167 | 1.851 | 6036.333 | 50 | 0.09077081 | 0.6759529
9 | 1100 | 1098.21 | 777.5 | 854.8333 | 0.63 | 130.19 | 83.045 | 62.29667 | 2.618333 | 1.585333 | 6718.5 | 50 | 0.07886515 | 0.5872936
10 | 1000 | 998.3905 | 706.6667 | 789.5 | 0.52 | 110.045 | 73.18333 | 58.89667 | 2.097833 | 1.345167 | 7227 | 50 | 0.06949984 | 0.517552
11 | 900 | 898.8403 | 636.3333 | 719 | 0.5183333 | 93.85 | 64.97833 | 55.42167 | 1.676833 | 1.125167 | 7629.667 | 50 | 0.06170782 | 0.4595263
12 | 800 | 797.824 | 564.5 | 642.5 | 0.595 | 80.535 | 57.77167 | 51.84167 | 1.323 | 0.9208333 | 7891.833 | 50 | 0.05486388 | 0.4085608
13 | 700 | 698.8023 | 494.3333 | 562.8333 | 0.5316667 | 70.04667 | 51.49833 | 48.25167 | 1.032333 | 0.738 | 7951.5 | 50 | 0.0489063 | 0.3641958
14 | 600 | 597.768 | 423 | 478.6667 | 0.45 | 61.40667 | 45.70833 | 44.415 | 0.7838333 | 0.568 | 7764.167 | 50 | 0.04340772 | 0.323249
15 | 500 | 498.7992 | 352.6667 | 393.3333 | 0.36 | 53.985 | 40.475 | 40.26667 | 0.5793333 | 0.4193333 | 7374.333 | 50 | 0.0384378 | 0.2862389
16 | 400 | 398.456 | 281.6667 | 304.6667 | 0.405 | 47.10833 | 35.42667 | 35.40667 | 0.405 | 0.287 | 6756.167 | 50 | 0.03364356 | 0.2505371
17 | 300 | 298.6873 | 211.1667 | 215.5 | 0.53 | 40.49333 | 30.37167 | 29.47667 | 0.26 | 0.175 | 5898.667 | 50 | 0.02884299 | 0.2147882
18 | 200 | 198.489 | 140.3333 | 127.5 | 0.5833333 | 33.58 | 24.86167 | 21.86833 | 0.1411667 | 0.0845 | 4729.167 | 50 | 0.02361032 | 0.1758215
19 | 1850 | 1848.741 | 1316.333 | 1177.667 | 0.02666667 | 9747.185 | 4059.998 | 97.73833 | 260.1273 | 6.107333 | 150.8333 | 60 | 3.855649 | 28.71228
20 | 1800 | 1798.8165 | 1279.5 | 1160.833 | 0.055 | 7255.46 | 2972.208 | 93.19333 | 185.0445 | 5.731333 | 197.5 | 60 | 2.82261 | 21.01944
21 | 1700 | 1698.896 | 1205.833 | 1140.333 | 0.09666667 | 3711.807 | 1464.995 | 89.59333 | 85.9665 | 5.097833 | 365.3333 | 60 | 1.391258 | 10.36043
22 | 1600 | 1597.528 | 1132.833 | 1111.167 | 0.2283333 | 1635.005 | 633.185 | 85.42667 | 34.89083 | 4.436 | 781 | 60 | 0.6013153 | 4.47788
23 | 1500 | 1497.2365 | 1060.667 | 1080.667 | 0.1766667 | 666.1233 | 272.8383 | 82.73667 | 14.086 | 3.822333 | 1795.167 | 60 | 0.2591057 | 1.929511
24 | 1400 | 1397.688 | 989.8333 | 1040.167 | 0.295 | 318.7167 | 155.7767 | 79.195 | 7.503833 | 3.2615 | 3497.167 | 60 | 0.1479361 | 1.101651
25 | 1300 | 1298.106 | 919.1667 | 989.5 | 0.3316667 | 206.8417 | 117.25 | 75.31167 | 5.244333 | 2.795833 | 5001.5 | 60 | 0.1113485 | 0.8291912
26 | 1200 | 1198.554 | 848.5 | 933.1667 | 0.38 | 159.8267 | 98.42333 | 71.44667 | 4.063333 | 2.404 | 5973.833 | 60 | 0.09346945 | 0.6960491
27 | 1100 | 1097.991 | 777 | 871 | 0.4366667 | 131.445 | 85.62833 | 67.545 | 3.238167 | 2.054333 | 6654.833 | 60 | 0.08131846 | 0.605563
28 | 1000 | 998.183 | 706.5 | 802.6667 | 0.3383333 | 111.0267 | 75.61167 | 63.555 | 2.599667 | 1.740333 | 7162 | 60 | 0.07180595 | 0.5347252
29 | 900 | 898.473 | 635.8333 | 729.6667 | 0.2933333 | 94.73 | 67.18 | 59.56 | 2.079 | 1.452 | 7555.833 | 60 | 0.06379867 | 0.4750965
30 | 800 | 798.7808 | 565.1667 | 652.3333 | 0.2033333 | 81.92167 | 59.85833 | 55.48333 | 1.646333 | 1.188167 | 7768 | 60 | 0.05684552 | 0.4233177
31 | 700 | 698.6718 | 494.6667 | 570.5 | 0.11 | 71.905 | 53.34167 | 51.36 | 1.283333 | 0.9463333 | 7741.5 | 60 | 0.05065685 | 0.3772319
32 | 600 | 598.633 | 423.3333 | 485.5 | 0.11 | 63.55333 | 47.42333 | 47.135 | 0.9775 | 0.728 | 7512.667 | 60 | 0.0450364 | 0.3353775
33 | 500 | 498.2172 | 352.1667 | 397.5 | 0.1733333 | 55.83333 | 41.86833 | 42.51167 | 0.718 | 0.533 | 7116.667 | 60 | 0.039761 | 0.2960926
34 | 400 | 398.9017 | 282.1667 | 308.8333 | 0.2016667 | 48.64667 | 36.59 | 37.285 | 0.5023333 | 0.3646667 | 6545 | 60 | 0.03474834 | 0.2587642
35 | 300 | 299.0918 | 211.1667 | 219 | 0.255 | 41.71167 | 31.25333 | 30.94833 | 0.3213333 | 0.2216667 | 5727.833 | 60 | 0.02968028 | 0.2210234
36 | 200 | 199.0745 | 140.5 | 130.8333 | 0.4066667 | 34.54833 | 25.51833 | 23.07667 | 0.1745 | 0.108 | 4606 | 60 | 0.02423393 | 0.1804655
37 | B25 | 1648.5775 | 1169.333 | 1124.833 | 0.1716667 | 2506.107 | 975.1883 | 87.69833 | 55.48867 | 4.796167 | 523 | 60 | 0.9261048 | 6.896525
38 | B50 | 1740.623 | 1236.5 | 1153.5 | 0.08333333 | 4998.977 | 2002.082 | 92.055 | 120.4633 | 5.392 | 276.6667 | 60 | 1.901312 | 14.15871
39 | B100 | 1853.017 | 1319.667 | 1177.167 | 0.02333333 | 10002.55 | 4170.025 | 100.77 | 267.8225 | 6.144167 | 147 | 60 | 3.960138 | 29.49039

## 0,50 mm E185 (M470-50A)
Legenda / Caption
|  |  | Simbolo / Simbol | Variável / Paramater |  |  |  |  | Unidade / Unit | Simbolo / Simbol | Variável / Paramater |  |  |  | Unidade / Unit
|  |  | Nr | Parâmetro de Teste / Test Parameter |  |  |  |  | - | He | Intensidade de Campo Magnético Efetivo / Effective Magnetic Field Strength |  |  |  | A/M
|  |  | Js | Indução Magnética (Valor de Pico) / Magnetic Induction (Peak Value) |  |  |  |  | mT | Hc | Intensidade de Campo Magnético Coercivo / Coercive Magnetic Field Strength |  |  |  | A/M
Tabela de Valores Típicos / |  |  | Jd | Indução Magnética Direta / Direct Magnetic Induction |  |  |  |  | mT | Ss | Potência Aparente Específica / Specific Exciting Power |  |  |  | VA/Kg
Typical Values Table |  |  | Je | Indução Magnética Efetiva / Effective Magnetic Induction |  |  |  |  | mT | Ps | Perda Magnética / Core Loss |  |  |  | W/Kg
|  |  | Jr | Indução Magnética Remanente / Remanent Magnetic Induction |  |  |  |  | mT | µr | Permeabilidade Relativa / Relative Permeability |  |  |  | -
Produto / Product: E185 |  |  | FF | Fator de Forma / Form factor |  |  |  |  | FF | f | Frequência / Frequency |  |  |  | Hz
Espessura / Thickness: 0,50 mm |  |  | DC | Desvio de Campo Contínuo / Continuous Field Deviation |  |  |  |  | % | I | Corrente de Magnetização (Valor Eficaz) / Magnetization Current (RMS) |  |  |  | A
Referência / Reference: M470-50A |  |  | Hd | Intensidade de Campo Magnético Direto / Direct Magnetic Field Strength |  |  |  |  | A/M | FMM | Força Magnetomotriz (Valor Eficaz) / Magnetomotive Force (RMS) |  |  |  | A
Nr | Js | Jd | Je | Jr | DC | Hd | He | Hc | Ss | Ps | µr | f | I | FMM
1 | 1850 | 1848.968 | 1319 | 1252 | 0 | 10038.15 | 4156.77 | 95.47 | 222.422 | 5.01 | 146 | 50 | 3.94755 | 29.39665
2 | 1800 | 1796.974 | 1280 | 1232 | 0.04 | 7239.93 | 2935.35 | 90.92 | 152.353 | 4.668 | 197 | 50 | 2.787607 | 20.75877
3 | 1700 | 1699.569 | 1207 | 1211 | 0.04 | 3604.03 | 1397.23 | 87.51 | 68.371 | 4.254 | 375 | 50 | 1.326904 | 9.881201
4 | 1600 | 1596.796 | 1132 | 1191 | 0.3 | 1466.72 | 555.52 | 84.67 | 25.502 | 3.647 | 866 | 50 | 0.5275594 | 3.928633
5 | 1500 | 1499.846 | 1063 | 1155 | 0.35 | 583.68 | 237.46 | 82.51 | 10.235 | 3.149 | 2045 | 50 | 0.2255081 | 1.679315
6 | 1400 | 1396.728 | 989 | 1094 | 0.48 | 279.1 | 138.71 | 78.53 | 5.564 | 2.668 | 3982 | 50 | 0.1317284 | 0.9809561
7 | 1300 | 1297.856 | 919 | 1018 | 0.41 | 186.69 | 108.67 | 75.07 | 4.05 | 2.292 | 5534 | 50 | 0.1032004 | 0.7685135
8 | 1200 | 1198.704 | 849 | 939 | 0.42 | 146.32 | 93.94 | 71.43 | 3.233 | 1.974 | 6520 | 50 | 0.08921178 | 0.664343
9 | 1100 | 1099.464 | 778 | 859 | 0.57 | 123.76 | 84.21 | 67.73 | 2.658 | 1.69 | 7072 | 50 | 0.07997151 | 0.5955325
10 | 1000 | 997.417 | 706 | 773 | 0.54 | 109.91 | 76.79 | 64.27 | 2.199 | 1.429 | 7222 | 50 | 0.07292498 | 0.5430583
11 | 900 | 898.386 | 636 | 689 | 0.66 | 100.23 | 71.13 | 61 | 1.834 | 1.2 | 7134 | 50 | 0.06754986 | 0.5030309
12 | 800 | 799.049 | 565 | 605 | 0.72 | 92.04 | 66.11 | 57.73 | 1.516 | 0.992 | 6911 | 50 | 0.06278253 | 0.4675294
13 | 700 | 697.034 | 493 | 518 | 0.73 | 84.44 | 61.31 | 54.15 | 1.226 | 0.797 | 6571 | 50 | 0.05822412 | 0.4335839
14 | 600 | 597.969 | 423 | 434 | 0.63 | 77.67 | 56.82 | 50.4 | 0.975 | 0.624 | 6131 | 50 | 0.05396011 | 0.4018306
15 | 500 | 498.471 | 353 | 351 | 0.66 | 70.89 | 52.25 | 46.17 | 0.747 | 0.467 | 5602 | 50 | 0.04962013 | 0.3695116
16 | 400 | 399.361 | 282 | 268 | 0.55 | 64.26 | 47.45 | 41.11 | 0.544 | 0.326 | 4949 | 50 | 0.04506173 | 0.3355661
17 | 300 | 297.364 | 210 | 185 | 0.47 | 56.67 | 41.8 | 34.49 | 0.356 | 0.199 | 4180 | 50 | 0.03969611 | 0.2956093
18 | 200 | 198.488 | 140 | 107 | 0.48 | 48.62 | 35.48 | 25.78 | 0.202 | 0.097 | 3248 | 50 | 0.03369421 | 0.2509143
19 | 1850 | 1848.639 | 1320 | 1280 | 0.02 | 10047.23 | 4157.04 | 104.56 | 266.885 | 6.461 | 146 | 60 | 3.947806 | 29.39856
20 | 1800 | 1797.318 | 1280 | 1254 | 0.03 | 7271.73 | 2953.49 | 100.01 | 183.997 | 6.025 | 196 | 60 | 2.804834 | 20.88706
21 | 1700 | 1699.309 | 1207 | 1239 | 0.14 | 3625.62 | 1408.87 | 95.47 | 82.764 | 5.38 | 372 | 60 | 1.337958 | 9.963519
22 | 1600 | 1597.551 | 1133 | 1214 | 0.32 | 1489.43 | 565.71 | 90.92 | 31.186 | 4.69 | 853 | 60 | 0.5372365 | 4.000697
23 | 1500 | 1497.279 | 1061 | 1177 | 0.29 | 573.47 | 235.77 | 88.19 | 12.171 | 4.029 | 2077 | 60 | 0.2239031 | 1.667364
24 | 1400 | 1397.929 | 990 | 1115 | 0.42 | 281.11 | 141.92 | 84.56 | 6.836 | 3.436 | 3957 | 60 | 0.1347768 | 1.003657
25 | 1300 | 1297.941 | 919 | 1036 | 0.57 | 186.84 | 111.54 | 80.41 | 4.987 | 2.945 | 5529 | 60 | 0.1059259 | 0.7888101
26 | 1200 | 1197.356 | 848 | 955 | 0.7 | 146.03 | 96.36 | 76.03 | 3.974 | 2.525 | 6526 | 60 | 0.09150997 | 0.6814572
27 | 1100 | 1099.251 | 778 | 873 | 0.31 | 124.88 | 86.34 | 71.83 | 3.269 | 2.159 | 7009 | 60 | 0.0819943 | 0.6105959
28 | 1000 | 998.514 | 707 | 787 | 0.1 | 112.14 | 78.99 | 67.96 | 2.717 | 1.825 | 7088 | 60 | 0.07501425 | 0.5586167
29 | 900 | 897.983 | 636 | 700 | 0.13 | 102.39 | 72.92 | 64.35 | 2.255 | 1.525 | 6984 | 60 | 0.06924976 | 0.5156897
30 | 800 | 797.456 | 564 | 614 | 0.34 | 93.9 | 67.53 | 60.74 | 1.854 | 1.255 | 6757 | 60 | 0.06413105 | 0.4775717
31 | 700 | 698.999 | 495 | 529 | 0.42 | 86.23 | 62.59 | 56.99 | 1.507 | 1.014 | 6452 | 60 | 0.0594397 | 0.442636
32 | 600 | 598.534 | 423 | 442 | 0.53 | 78.93 | 57.74 | 52.96 | 1.19 | 0.791 | 6036 | 60 | 0.05483381 | 0.4083369
33 | 500 | 498.058 | 352 | 357 | 0.58 | 72.23 | 53.02 | 48.41 | 0.909 | 0.59 | 5489 | 60 | 0.05035138 | 0.3749571
34 | 400 | 397.358 | 281 | 272 | 0.52 | 65.3 | 48.12 | 43.13 | 0.658 | 0.41 | 4841 | 60 | 0.04569801 | 0.3403043
35 | 300 | 299.101 | 211 | 190 | 0.38 | 58.45 | 42.98 | 36.65 | 0.442 | 0.256 | 4075 | 60 | 0.04081671 | 0.3039543
36 | 200 | 198.645 | 140 | 110 | 0.45 | 50.04 | 36.45 | 27.57 | 0.249 | 0.125 | 3160 | 60 | 0.03461538 | 0.2577741
37 | B25 | 1655.368 | 1175 | 1235 | 0.25 | 2493.56 | 954.13 | 94.33 | 54.543 | 5.104 | 528 | 60 | 0.9061064 | 6.747601
38 | B50 | 1742.787 | 1239 | 1248 | 0.09 | 5025.85 | 1990.07 | 97.74 | 120.02 | 5.687 | 275 | 60 | 1.889905 | 14.07376
39 | B100 | 1860.862 | 1326 | 1221 | 0.06 | 9960.85 | 4086.48 | 100.01 | 263.658 | 6.48 | 148 | 60 | 3.880798 | 28.89956

## 0,50 mm E230 (M530-50A)
Legenda / Caption
|  |  | Simbolo / Simbol | Variável / Paramater |  |  |  |  | Unidade / Unit | Simbolo / Simbol | Variável / Paramater |  |  |  | Unidade / Unit
|  |  | Nr | Parâmetro de Teste / Test Parameter |  |  |  |  | - | He | Intensidade de Campo Magnético Efetivo / Effective Magnetic Field Strength |  |  |  | A/M
|  |  | Js | Indução Magnética (Valor de Pico) / Magnetic Induction (Peak Value) |  |  |  |  | mT | Hc | Intensidade de Campo Magnético Coercivo / Coercive Magnetic Field Strength |  |  |  | A/M
Tabela de Valores Típicos / |  |  | Jd | Indução Magnética Direta / Direct Magnetic Induction |  |  |  |  | mT | Ss | Potência Aparente Específica / Specific Exciting Power |  |  |  | VA/Kg
Typical Values Table |  |  | Je | Indução Magnética Efetiva / Effective Magnetic Induction |  |  |  |  | mT | Ps | Perda Magnética / Core Loss |  |  |  | W/Kg
|  |  | Jr | Indução Magnética Remanente / Remanent Magnetic Induction |  |  |  |  | mT | µr | Permeabilidade Relativa / Relative Permeability |  |  |  | -
Produto / Product: E230 |  |  | FF | Fator de Forma / Form factor |  |  |  |  | FF | f | Frequência / Frequency |  |  |  | Hz
Espessura / Thickness: 0,50 mm |  |  | DC | Desvio de Campo Contínuo / Continuous Field Deviation |  |  |  |  | % | I | Corrente de Magnetização (Valor Eficaz) / Magnetization Current (RMS) |  |  |  | A
Referência / Reference: M530-50A |  |  | Hd | Intensidade de Campo Magnético Direto / Direct Magnetic Field Strength |  |  |  |  | A/M | FMM | Força Magnetomotriz (Valor Eficaz) / Magnetomotive Force (RMS) |  |  |  | A
Nr | Js | Jd | Je | Jr | DC | Hd | He | Hc | Ss | Ps | µr | f | I | FMM
1 | 1850 | 1848.571 | 1315.462 | 1091.615 | 0.02 | 9067.167 | 3718.99 | 103.1608 | 198.3564 | 5.112846 | 162.2308 | 50 | 3.531804 | 26.30067
2 | 1800 | 1798.569 | 1278.154 | 1081.231 | 0.03307692 | 6616.371 | 2670.229 | 97.91462 | 138.3947 | 4.816308 | 216.9231 | 50 | 2.53583 | 18.88384
3 | 1700 | 1697.79 | 1204.385 | 1057.154 | 0.09153846 | 3224.058 | 1265.422 | 94.15615 | 61.79631 | 4.293154 | 421.6154 | 50 | 1.20173 | 8.949052
4 | 1600 | 1597.586 | 1132.077 | 1036.385 | 0.2053846 | 1425.738 | 562.5354 | 90.17769 | 25.82 | 3.751615 | 898.0769 | 50 | 0.5342216 | 3.978246
5 | 1500 | 1496.929 | 1060.692 | 1009.154 | 0.1484615 | 636.6854 | 273.2938 | 86.98615 | 11.751 | 3.248615 | 1880.154 | 50 | 0.2595383 | 1.932732
6 | 1400 | 1397.684 | 989.6154 | 974.7692 | 0.2269231 | 344.3315 | 172.2785 | 83.43692 | 6.914385 | 2.800154 | 3241.846 | 50 | 0.1636073 | 1.218352
7 | 1300 | 1297.557 | 918.5385 | 932.2308 | 0.2353846 | 235.5038 | 132.6962 | 79.62462 | 4.943538 | 2.419769 | 4402.385 | 50 | 0.1260172 | 0.9384263
8 | 1200 | 1198.011 | 848.0769 | 883.3846 | 0.3130769 | 183.7654 | 111.4762 | 75.72692 | 3.834077 | 2.089 | 5208.385 | 50 | 0.1058653 | 0.7883586
9 | 1100 | 1097.971 | 777.2308 | 829.9231 | 0.4423077 | 151.35 | 96.78231 | 71.75231 | 3.050769 | 1.793769 | 5793.385 | 50 | 0.09191102 | 0.6844438
10 | 1000 | 997.8785 | 706.3846 | 768.1538 | 0.3984615 | 128.3746 | 85.48923 | 67.72538 | 2.449077 | 1.525615 | 6204.385 | 50 | 0.08118635 | 0.6045792
11 | 900 | 898.2654 | 635.7692 | 702 | 0.4023077 | 109.5954 | 75.82846 | 63.59308 | 1.955538 | 1.278077 | 6536.846 | 50 | 0.07201183 | 0.5362583
12 | 800 | 798.1345 | 564.9231 | 629.4615 | 0.4215385 | 94.39769 | 67.45615 | 59.28692 | 1.545538 | 1.048154 | 6738.308 | 50 | 0.06406092 | 0.4770494
13 | 700 | 698.5886 | 494.4615 | 552.6923 | 0.3253846 | 82.14462 | 60.05615 | 54.96538 | 1.203923 | 0.8395385 | 6777.308 | 50 | 0.05703338 | 0.4247167
14 | 600 | 598.2239 | 423.3077 | 471.5385 | 0.2676923 | 72.05692 | 53.35 | 50.54846 | 0.9157692 | 0.6485385 | 6616.692 | 50 | 0.05066477 | 0.3772908
15 | 500 | 498.4921 | 352.6154 | 387.6154 | 0.2423077 | 63.21846 | 47.14 | 45.84538 | 0.6740769 | 0.4783077 | 6286.077 | 50 | 0.04476733 | 0.3333737
16 | 400 | 398.4088 | 281.7692 | 301.4615 | 0.2423077 | 54.84462 | 41.13077 | 40.46846 | 0.47 | 0.3281538 | 5795.846 | 50 | 0.03906056 | 0.2908765
17 | 300 | 298.5698 | 210.9231 | 213.9231 | 0.3323077 | 46.84692 | 35.15923 | 33.91385 | 0.3008462 | 0.2004615 | 5087.462 | 50 | 0.03338958 | 0.2486458
18 | 200 | 198.9264 | 140.3846 | 127.3846 | 0.4715385 | 38.82692 | 28.82846 | 25.36154 | 0.1640769 | 0.09753846 | 4093.846 | 50 | 0.02737746 | 0.2038747
19 | 1850 | 1844.991 | 1312.846 | 1121.769 | 0.02384615 | 8891.783 | 3645.165 | 110.68 | 232.9419 | 6.672231 | 165.3846 | 60 | 3.461695 | 25.77858
20 | 1800 | 1798.863 | 1278.462 | 1117.385 | 0.03846154 | 6654.653 | 2688.024 | 108.0577 | 167.2372 | 6.293538 | 215.6154 | 60 | 2.552729 | 19.00969
21 | 1700 | 1699.334 | 1205.692 | 1093.154 | 0.1130769 | 3276.609 | 1287.614 | 102.8108 | 75.53792 | 5.597308 | 414.9231 | 60 | 1.222805 | 9.105996
22 | 1600 | 1597.987 | 1132.538 | 1066.692 | 0.2238462 | 1442.953 | 570.4654 | 98.74462 | 31.43446 | 4.877846 | 886.7692 | 60 | 0.5417525 | 4.034327
23 | 1500 | 1497.842 | 1061.231 | 1038.846 | 0.1330769 | 641.3723 | 276.9208 | 95.22308 | 14.29992 | 4.224308 | 1868.231 | 60 | 0.2629827 | 1.958382
24 | 1400 | 1397.662 | 989.8462 | 1001.154 | 0.2492308 | 345.4015 | 175.1354 | 91.04308 | 8.435692 | 3.637 | 3232.538 | 60 | 0.1663204 | 1.238556
25 | 1300 | 1297.891 | 919.0769 | 955.6154 | 0.2276923 | 237.2277 | 135.9169 | 86.80615 | 6.078077 | 3.145077 | 4371.077 | 60 | 0.1290759 | 0.9612035
26 | 1200 | 1198.059 | 848.3077 | 904 | 0.2584615 | 184.9162 | 114.5115 | 82.32154 | 4.726692 | 2.711462 | 5176.923 | 60 | 0.1087479 | 0.8098248
27 | 1100 | 1098.476 | 777.5385 | 846.7692 | 0.2769231 | 152.7462 | 99.80615 | 77.75 | 3.776308 | 2.327923 | 5743.538 | 60 | 0.09478267 | 0.7058284
28 | 1000 | 998.4592 | 706.6154 | 783 | 0.2038462 | 129.2092 | 88.15846 | 73.13308 | 3.031692 | 1.975231 | 6167.308 | 60 | 0.08372124 | 0.623456
29 | 900 | 898.3677 | 635.6923 | 713.7692 | 0.1438462 | 110.5977 | 78.28538 | 68.30846 | 2.422154 | 1.649692 | 6476.308 | 60 | 0.07434509 | 0.5536337
30 | 800 | 798.4882 | 565.3077 | 639.1538 | 0.08307692 | 95.98538 | 69.72846 | 63.41769 | 1.917462 | 1.35 | 6628.846 | 60 | 0.06621886 | 0.4931192
31 | 700 | 698.5882 | 494.3077 | 560.5385 | 0.09846154 | 84.29308 | 62.12769 | 58.52154 | 1.494538 | 1.076462 | 6601.846 | 60 | 0.05900066 | 0.4393666
32 | 600 | 598.6343 | 423.5385 | 478 | 0.1546154 | 74.41231 | 55.21462 | 53.58462 | 1.138154 | 0.8293077 | 6409.077 | 60 | 0.05243553 | 0.3904774
33 | 500 | 498.7899 | 352.6923 | 392.8462 | 0.18 | 65.34923 | 48.74385 | 48.43154 | 0.8370769 | 0.6096154 | 6084.615 | 60 | 0.04629045 | 0.3447161
34 | 400 | 398.822 | 282 | 305.7692 | 0.1684615 | 56.64231 | 42.47231 | 42.61538 | 0.583 | 0.417 | 5615.231 | 60 | 0.04033458 | 0.3003639
35 | 300 | 298.9204 | 211.3077 | 217.3077 | 0.1292308 | 48.25538 | 36.2 | 35.61385 | 0.3723846 | 0.2541538 | 4942.769 | 60 | 0.03437797 | 0.2560061
36 | 200 | 199.2073 | 140.6154 | 130.1538 | 0.2330769 | 39.88 | 29.58077 | 26.72923 | 0.2025385 | 0.1243077 | 3986.308 | 60 | 0.0280919 | 0.209195
37 | B25 | 1665.048 | 1180.692 | 1083.846 | 0.1446154 | 2497.962 | 977.9946 | 101.5869 | 56.18954 | 5.370615 | 529.8462 | 60 | 0.9287698 | 6.916371
38 | B50 | 1756.717 | 1247.462 | 1100.769 | 0.07307692 | 5001.742 | 1990.893 | 105.9592 | 120.856 | 6.019308 | 279 | 60 | 1.890687 | 14.07958
39 | B100 | 1864.754 | 1327.462 | 1131.385 | 0.01692308 | 10002.83 | 4121.843 | 112.6031 | 266.2665 | 6.816308 | 147.9231 | 60 | 3.914381 | 29.14964

## 0,50 mm E233 (P400-50A)
Legenda / Caption
|  |  | Simbolo / Simbol | Variável / Paramater |  |  |  |  | Unidade / Unit | Simbolo / Simbol | Variável / Paramater |  |  |  | Unidade / Unit
|  |  | Nr | Parâmetro de Teste / Test Parameter |  |  |  |  | - | He | Intensidade de Campo Magnético Efetivo / Effective Magnetic Field Strength |  |  |  | A/M
|  |  | Js | Indução Magnética (Valor de Pico) / Magnetic Induction (Peak Value) |  |  |  |  | mT | Hc | Intensidade de Campo Magnético Coercivo / Coercive Magnetic Field Strength |  |  |  | A/M
Tabela de Valores Típicos / |  |  | Jd | Indução Magnética Direta / Direct Magnetic Induction |  |  |  |  | mT | Ss | Potência Aparente Específica / Specific Exciting Power |  |  |  | VA/Kg
Typical Values Table |  |  | Je | Indução Magnética Efetiva / Effective Magnetic Induction |  |  |  |  | mT | Ps | Perda Magnética / Core Loss |  |  |  | W/Kg
|  |  | Jr | Indução Magnética Remanente / Remanent Magnetic Induction |  |  |  |  | mT | µr | Permeabilidade Relativa / Relative Permeability |  |  |  | -
Produto / Product: E233 |  |  | FF | Fator de Forma / Form factor |  |  |  |  | FF | f | Frequência / Frequency |  |  |  | Hz
Espessura / Thickness: 0,50 mm |  |  | DC | Desvio de Campo Contínuo / Continuous Field Deviation |  |  |  |  | % | I | Corrente de Magnetização (Valor Eficaz) / Magnetization Current (RMS) |  |  |  | A
Referência / Reference: P400-50A |  |  | Hd | Intensidade de Campo Magnético Direto / Direct Magnetic Field Strength |  |  |  |  | A/M | FMM | Força Magnetomotriz (Valor Eficaz) / Magnetomotive Force (RMS) |  |  |  | A
Nr | Js | Jd | Je | Jr | DC | Hd | He | Hc | Ss | Ps | µr | f | I | FMM
1 | 1800 | 1798.753 | 1279.4375 | 1289.125 | 0.043125 | 6896.950625 | 2794.729375 | 83.39 | 144.9945625 | 4.496125 | 207.625 | 50 | 2.654064 | 19.76431
2 | 1700 | 1698.423 | 1205.3125 | 1265.25 | 0.106875 | 3407.110625 | 1326.61125 | 80.831875 | 64.854375 | 4.021125 | 398.875 | 50 | 1.25984 | 9.381785
3 | 1600 | 1597.19675 | 1132.375 | 1242.75 | 0.305625 | 1452.603125 | 552.91375 | 77.53 | 25.3873125 | 3.500125 | 882.25 | 50 | 0.5250843 | 3.910202
4 | 1500 | 1496.664875 | 1060.4375 | 1205.5 | 0.210625 | 575.103125 | 231.675625 | 74.681875 | 9.9615 | 2.9961875 | 2086.375 | 50 | 0.2200148 | 1.638408
5 | 1400 | 1397.339 | 989.5 | 1148.4375 | 0.36625 | 273.73 | 131.76625 | 71.513125 | 5.2873125 | 2.5404375 | 4076.125 | 50 | 0.1251341 | 0.93185
6 | 1300 | 1297.717375 | 918.9375 | 1073.75 | 0.575625 | 174.771875 | 99.389375 | 68.088125 | 3.7030625 | 2.1683125 | 5919.125 | 50 | 0.09438687 | 0.702881
7 | 1200 | 1197.67075 | 848.0625 | 993.75 | 0.53 | 132.943125 | 84.056875 | 64.646875 | 2.8901875 | 1.8585 | 7178.4375 | 50 | 0.07982609 | 0.5944496
8 | 1100 | 1098.495 | 777.6875 | 911.125 | 0.844375 | 110.42625 | 74.499375 | 61.265625 | 2.34925 | 1.5874375 | 7925.625 | 50 | 0.07074964 | 0.5268591
9 | 1000 | 998.349 | 706.6875 | 824.875 | 0.90875 | 96.018125 | 67.358125 | 57.96125 | 1.9305 | 1.34225 | 8285.375 | 50 | 0.06396783 | 0.4763562
10 | 900 | 898.25175 | 635.8125 | 737.3125 | 0.816875 | 85.889375 | 61.514375 | 54.78375 | 1.5860625 | 1.1208125 | 8335.1875 | 50 | 0.05841821 | 0.4350292
11 | 800 | 798.2065625 | 564.75 | 649.1875 | 0.664375 | 77.81 | 56.431875 | 51.685 | 1.2929375 | 0.9205625 | 8175 | 50 | 0.05359152 | 0.3990858
12 | 700 | 698.5255625 | 494.1875 | 560.5 | 0.57125 | 70.805 | 51.844375 | 48.505 | 1.03925 | 0.7400625 | 7862.5625 | 50 | 0.04923492 | 0.3666431
13 | 600 | 597.947625 | 423.0625 | 471.5 | 0.51875 | 64.344375 | 47.479375 | 45.080625 | 0.814625 | 0.575875 | 7408 | 50 | 0.04508962 | 0.3357738
14 | 500 | 498.6133125 | 352.5625 | 383.9375 | 0.49875 | 58.27125 | 43.243125 | 41.321875 | 0.618625 | 0.43 | 6824 | 50 | 0.0410666 | 0.3058151
15 | 400 | 398.4066875 | 281.75 | 295.9375 | 0.5075 | 52.258125 | 38.9425 | 36.8975 | 0.4449375 | 0.29975 | 6080.375 | 50 | 0.03698243 | 0.2754011
16 | 300 | 298.786 | 211.0625 | 209.1875 | 0.486875 | 46.198125 | 34.369375 | 31.4725 | 0.294375 | 0.1874375 | 5159.8125 | 50 | 0.03263948 | 0.24306
17 | 200 | 198.897375 | 140.4375 | 124.25 | 0.47875 | 39.728125 | 29.2325 | 24.32625 | 0.1664375 | 0.094125 | 3997.125 | 50 | 0.02776116 | 0.206732
18 | 1800 | 1798.637 | 1279.1875 | 1304.875 | 0.0625 | 6910.596875 | 2803.14 | 91.77375 | 174.474625 | 5.8354375 | 207.5 | 60 | 2.662051 | 19.82379
19 | 1700 | 1699.0905 | 1206.0625 | 1287.1875 | 0.136875 | 3449.445 | 1344.969375 | 87.439375 | 78.9218125 | 5.2023125 | 394.125 | 60 | 1.277274 | 9.511614
20 | 1600 | 1597.597 | 1132.5 | 1262.5625 | 0.256875 | 1465.463125 | 558.543125 | 84.17125 | 30.77425 | 4.5159375 | 874.6875 | 60 | 0.5304303 | 3.950013
21 | 1500 | 1497.920125 | 1061.4375 | 1225.125 | 0.16125 | 582.5775 | 236.01875 | 81.11625 | 12.1891875 | 3.86975 | 2061.125 | 60 | 0.2241394 | 1.669123
22 | 1400 | 1397.613375 | 990.0625 | 1166.0625 | 0.303125 | 275.991875 | 134.98875 | 77.48125 | 6.50125 | 3.28125 | 4044 | 60 | 0.1281944 | 0.9546395
23 | 1300 | 1298.385 | 919.5 | 1090.4375 | 0.5525 | 175.916875 | 102.47375 | 73.47375 | 4.583875 | 2.801875 | 5884.5 | 60 | 0.097316 | 0.7246936
24 | 1200 | 1198.0475 | 848.125 | 1008.25 | 0.454375 | 133.913125 | 86.93875 | 69.446875 | 3.587875 | 2.3973125 | 7128.6875 | 60 | 0.08256292 | 0.6148302
25 | 1100 | 1098.466 | 777.625 | 923.6875 | 0.685 | 111.68875 | 77.148125 | 65.525 | 2.919375 | 2.041875 | 7834.25 | 60 | 0.07326508 | 0.545591
26 | 1000 | 998.286625 | 706.75 | 835.8125 | 0.57375 | 98.060625 | 69.750625 | 61.735625 | 2.3985 | 1.7215625 | 8112.125 | 60 | 0.06623991 | 0.4932759
27 | 900 | 898.60775 | 636.0625 | 747.3125 | 0.355 | 88.259375 | 63.69 | 58.171875 | 1.9714375 | 1.434875 | 8113.25 | 60 | 0.06048433 | 0.4504152
28 | 800 | 798.4375 | 565.125 | 657.625 | 0.12125 | 80.103125 | 58.335625 | 54.694375 | 1.6043125 | 1.1749375 | 7944.0625 | 60 | 0.05539945 | 0.4125491
29 | 700 | 698.4551875 | 494.3125 | 567.8125 | 0.081875 | 72.875 | 53.45625 | 51.204375 | 1.285875 | 0.9410625 | 7638.75 | 60 | 0.05076567 | 0.3780422
30 | 600 | 598.803125 | 423.6875 | 478.3125 | 0.078125 | 66.14625 | 48.85375 | 47.466875 | 1.00725 | 0.731375 | 7216.5 | 60 | 0.04639482 | 0.3454934
31 | 500 | 498.4405625 | 352.5 | 388.625 | 0.0775 | 59.643125 | 44.30375 | 43.30625 | 0.760125 | 0.5423125 | 6663 | 60 | 0.04207384 | 0.3133158
32 | 400 | 398.925625 | 282.125 | 300.0625 | 0.131875 | 53.275625 | 39.725 | 38.506875 | 0.545375 | 0.3769375 | 5971.125 | 60 | 0.03772555 | 0.2809349
33 | 300 | 298.7525625 | 211.1875 | 212.1875 | 0.228125 | 46.705625 | 34.79625 | 32.604375 | 0.3575 | 0.233625 | 5101.8125 | 60 | 0.03304487 | 0.2460788
34 | 200 | 199.7485625 | 140.875 | 127.6875 | 0.23125 | 39.659375 | 29.255 | 25.106875 | 0.2009375 | 0.1175625 | 4019.375 | 60 | 0.02778253 | 0.2068912
35 | B25 | 1659.3835 | 1177 | 1277.4375 | 0.18875 | 2501.549375 | 962.543125 | 86.5875 | 55.1249375 | 4.9558125 | 527.4375 | 60 | 0.914096 | 6.807098
36 | B50 | 1750.144375 | 1243.3125 | 1295.75 | 0.08125 | 5005.8425 | 1988.958125 | 89.64125 | 120.3254375 | 5.545125 | 277.6875 | 60 | 1.888849 | 14.0659
37 | B100 | 1859.083 | 1324.3125 | 1321.875 | 0.03 | 9994.66 | 4133.09 | 89.49875 | 266.333125 | 6.2170625 | 147.4375 | 60 | 3.925062 | 29.22918

## 0,54 mm E230 (M530-54A)
Legenda / Caption
|  |  | Simbolo / Simbol | Variável / Paramater |  |  |  |  | Unidade / Unit | Simbolo / Simbol | Variável / Paramater |  |  |  | Unidade / Unit
|  |  | Nr | Parâmetro de Teste / Test Parameter |  |  |  |  | - | He | Intensidade de Campo Magnético Efetivo / Effective Magnetic Field Strength |  |  |  | A/M
|  |  | Js | Indução Magnética (Valor de Pico) / Magnetic Induction (Peak Value) |  |  |  |  | mT | Hc | Intensidade de Campo Magnético Coercivo / Coercive Magnetic Field Strength |  |  |  | A/M
Tabela de Valores Típicos / |  |  | Jd | Indução Magnética Direta / Direct Magnetic Induction |  |  |  |  | mT | Ss | Potência Aparente Específica / Specific Exciting Power |  |  |  | VA/Kg
Typical Values Table |  |  | Je | Indução Magnética Efetiva / Effective Magnetic Induction |  |  |  |  | mT | Ps | Perda Magnética / Core Loss |  |  |  | W/Kg
|  |  | Jr | Indução Magnética Remanente / Remanent Magnetic Induction |  |  |  |  | mT | µr | Permeabilidade Relativa / Relative Permeability |  |  |  | -
Produto / Product: E230 |  |  | FF | Fator de Forma / Form factor |  |  |  |  | FF | f | Frequência / Frequency |  |  |  | Hz
Espessura / Thickness: 0,54 mm |  |  | DC | Desvio de Campo Contínuo / Continuous Field Deviation |  |  |  |  | % | I | Corrente de Magnetização (Valor Eficaz) / Magnetization Current (RMS) |  |  |  | A
Referência / Reference: M530-54A |  |  | Hd | Intensidade de Campo Magnético Direto / Direct Magnetic Field Strength |  |  |  |  | A/M | FMM | Força Magnetomotriz (Valor Eficaz) / Magnetomotive Force (RMS) |  |  |  | A
Nr | Js | Jd | Je | Jr | DC | Hd | He | Hc | Ss | Ps | µr | f | I | FMM
1 | 1850 | 1848.6226 | 1316 | 1244.6 | 0.042 | 9124.362 | 3755.784 | 93.194 | 200.46 | 5.0792 | 161.2 | 50 | 3.566746 | 26.56088
2 | 1800 | 1798.605 | 1278.8 | 1227.6 | 0.026 | 6705.726 | 2708.568 | 95.922 | 140.4764 | 4.8256 | 213.8 | 50 | 2.572239 | 19.15497
3 | 1700 | 1698.5972 | 1205.6 | 1205.6 | 0.142 | 3293.72 | 1278.734 | 90.464 | 62.5062 | 4.3324 | 411.8 | 50 | 1.214372 | 9.043198
4 | 1600 | 1597.0778 | 1132 | 1175.4 | 0.328 | 1383.732 | 526.478 | 87.398 | 24.1684 | 3.7802 | 925.8 | 50 | 0.4999791 | 3.723249
5 | 1500 | 1497.8436 | 1061 | 1139.8 | 0.294 | 551.254 | 229.564 | 84.372 | 9.882 | 3.2514 | 2182.4 | 50 | 0.2180095 | 1.623475
6 | 1400 | 1397.5428 | 989.4 | 1082.8 | 0.538 | 278.744 | 141.926 | 80.602 | 5.695 | 2.774 | 4002 | 50 | 0.1347825 | 1.0037
7 | 1300 | 1298.2018 | 919.2 | 1017.6 | 0.546 | 191.424 | 112.332 | 76.736 | 4.1866 | 2.3836 | 5406.6 | 50 | 0.1066781 | 0.7944111
8 | 1200 | 1198.1134 | 848.4 | 948.4 | 0.58 | 151.534 | 96.75 | 72.804 | 3.3272 | 2.052 | 6301 | 50 | 0.09188034 | 0.6842153
9 | 1100 | 1098.782 | 777.8 | 876 | 0.266 | 127.186 | 85.708 | 68.836 | 2.703 | 1.756 | 6885.6 | 50 | 0.08139411 | 0.6061264
10 | 1000 | 998.3166 | 707 | 797.4 | 0.778 | 111.012 | 77.474 | 64.98 | 2.22 | 1.4856 | 7168.2 | 50 | 0.07357455 | 0.5478956
11 | 900 | 898.1904 | 635.6 | 716.4 | 0.864 | 99.052 | 70.514 | 61.28 | 1.8176 | 1.24 | 7232.2 | 50 | 0.06696486 | 0.4986745
12 | 800 | 798.3884 | 565.2 | 633 | 1.04 | 89.312 | 64.562 | 57.646 | 1.4794 | 1.0186 | 7130.8 | 50 | 0.06131244 | 0.456582
13 | 700 | 698.6664 | 494.4 | 548.6 | 1.102 | 80.748 | 59.13 | 54.052 | 1.1858 | 0.819 | 6903.2 | 50 | 0.05615385 | 0.4181669
14 | 600 | 598.3992 | 423.4 | 462.8 | 1.05 | 72.974 | 53.954 | 50.17 | 0.9262 | 0.6374 | 6543.2 | 50 | 0.05123837 | 0.3815623
15 | 500 | 498.4096 | 352.6 | 377.4 | 1.008 | 65.676 | 48.88 | 45.952 | 0.699 | 0.475 | 6059 | 50 | 0.04641975 | 0.345679
16 | 400 | 398.735 | 281.8 | 291.2 | 0.924 | 58.676 | 43.792 | 41.058 | 0.5008 | 0.331 | 5422.2 | 50 | 0.04158784 | 0.3096967
17 | 300 | 298.1274 | 210.6 | 204.8 | 0.884 | 51.362 | 38.338 | 34.872 | 0.3274 | 0.2046 | 4637.6 | 50 | 0.03640836 | 0.2711261
18 | 200 | 200.4836 | 141.4 | 122.4 | 0.776 | 43.694 | 32.306 | 26.692 | 0.1854 | 0.1024 | 3667.2 | 50 | 0.03067996 | 0.2284678
19 | 1850 | 1848.8072 | 1316.2 | 1274 | 0.038 | 9152.986 | 3771.628 | 101.832 | 241.5374 | 6.6192 | 160.6 | 60 | 3.581793 | 26.67293
20 | 1800 | 1798.785 | 1278.8 | 1268 | 0.068 | 6728.904 | 2721.97 | 103.65 | 169.3682 | 6.2834 | 213 | 60 | 2.584967 | 19.24975
21 | 1700 | 1699.2296 | 1205.8 | 1233.2 | 0.17 | 3336.238 | 1297.51 | 99.786 | 76.12 | 5.6162 | 407 | 60 | 1.232203 | 9.175981
22 | 1600 | 1597.5486 | 1132.4 | 1204 | 0.372 | 1395.452 | 532.6 | 95.24 | 29.3366 | 4.8868 | 919.8 | 60 | 0.505793 | 3.766543
23 | 1500 | 1499.6532 | 1062.2 | 1165.4 | 0.364 | 560.68 | 235.144 | 91.738 | 12.1554 | 4.2146 | 2145.2 | 60 | 0.2233086 | 1.662937
24 | 1400 | 1397.7072 | 990 | 1105.8 | 0.542 | 279.906 | 145.222 | 87.444 | 6.9936 | 3.5888 | 3987.4 | 60 | 0.1379126 | 1.027009
25 | 1300 | 1297.7804 | 919 | 1037.8 | 0.49 | 192.54 | 115.616 | 83.01 | 5.1688 | 3.0814 | 5372.8 | 60 | 0.1097968 | 0.8176355
26 | 1200 | 1198.4632 | 848.6 | 966.4 | 0.558 | 152.476 | 99.884 | 78.474 | 4.1238 | 2.6512 | 6264 | 60 | 0.0948566 | 0.7063789
27 | 1100 | 1098.1008 | 777.4 | 890.6 | 0.484 | 128.258 | 88.59 | 73.76 | 3.351 | 2.259 | 6822.8 | 60 | 0.08413105 | 0.6265078
28 | 1000 | 998.403 | 706.6 | 810.4 | 0.3 | 112.874 | 79.862 | 69.3 | 2.7468 | 1.9058 | 7050.8 | 60 | 0.07584236 | 0.5647835
29 | 900 | 898.3114 | 635.6 | 727.4 | 0.2 | 101.11 | 72.654 | 65.082 | 2.2484 | 1.5868 | 7085.6 | 60 | 0.06899715 | 0.5138086
30 | 800 | 798.388 | 565 | 642.6 | 0.114 | 91.204 | 66.334 | 61.058 | 1.8244 | 1.2992 | 6984 | 60 | 0.06299525 | 0.4691136
31 | 700 | 698.6128 | 494.4 | 556.8 | 0.036 | 82.384 | 60.508 | 57.01 | 1.4562 | 1.0406 | 6762.8 | 60 | 0.05746249 | 0.4279121
32 | 600 | 598.8816 | 423.6 | 470.6 | 0.134 | 74.314 | 54.978 | 52.77 | 1.1338 | 0.8078 | 6428 | 60 | 0.05221083 | 0.388804
33 | 500 | 498.4902 | 352.6 | 383.2 | 0.126 | 66.632 | 49.55 | 48.052 | 0.8506 | 0.598 | 5969 | 60 | 0.04705603 | 0.3504172
34 | 400 | 398.9142 | 282.2 | 296.2 | 0.166 | 59.004 | 44.07 | 42.592 | 0.6052 | 0.4134 | 5395.6 | 60 | 0.04185185 | 0.3116627
35 | 300 | 298.8162 | 211.2 | 208.2 | 0.352 | 51.246 | 38.264 | 35.744 | 0.3934 | 0.2532 | 4655.2 | 60 | 0.03633808 | 0.2706027
36 | 200 | 199.851 | 141 | 123.4 | 0.552 | 42.934 | 31.758 | 26.806 | 0.2184 | 0.1238 | 3718.6 | 60 | 0.03015954 | 0.2245924
37 | B25 | 1664.6798 | 1180.8 | 1222.8 | 0.204 | 2507.024 | 963.038 | 97.966 | 55.3202 | 5.3852 | 527.8 | 60 | 0.914566 | 6.810598
38 | B50 | 1753.9944 | 1245.8 | 1246.8 | 0.106 | 4994.51 | 1982.26 | 101.378 | 120.1572 | 5.998 | 278.8 | 60 | 1.882488 | 14.01853
39 | B100 | 1863.5404 | 1326.8 | 1277.2 | 0.032 | 9991.762 | 4133.568 | 100.014 | 266.9094 | 6.7044 | 148 | 60 | 3.925516 | 29.23256

## 0,65 mm E157 (M400-65A)
Legenda / Caption
|  |  | Simbolo / Simbol | Variável / Paramater |  |  |  |  | Unidade / Unit | Simbolo / Simbol | Variável / Paramater |  |  |  | Unidade / Unit
|  |  | Nr | Parâmetro de Teste / Test Parameter |  |  |  |  | - | He | Intensidade de Campo Magnético Efetivo / Effective Magnetic Field Strength |  |  |  | A/M
|  |  | Js | Indução Magnética (Valor de Pico) / Magnetic Induction (Peak Value) |  |  |  |  | mT | Hc | Intensidade de Campo Magnético Coercivo / Coercive Magnetic Field Strength |  |  |  | A/M
Tabela de Valores Típicos / |  |  | Jd | Indução Magnética Direta / Direct Magnetic Induction |  |  |  |  | mT | Ss | Potência Aparente Específica / Specific Exciting Power |  |  |  | VA/Kg
Typical Values Table |  |  | Je | Indução Magnética Efetiva / Effective Magnetic Induction |  |  |  |  | mT | Ps | Perda Magnética / Core Loss |  |  |  | W/Kg
|  |  | Jr | Indução Magnética Remanente / Remanent Magnetic Induction |  |  |  |  | mT | µr | Permeabilidade Relativa / Relative Permeability |  |  |  | -
Produto / Product: E157 |  |  | FF | Fator de Forma / Form factor |  |  |  |  | FF | f | Frequência / Frequency |  |  |  | Hz
Espessura / Thickness: 0,65 mm |  |  | DC | Desvio de Campo Contínuo / Continuous Field Deviation |  |  |  |  | % | I | Corrente de Magnetização (Valor Eficaz) / Magnetization Current (RMS) |  |  |  | A
Referência / Reference: M400-65A |  |  | Hd | Intensidade de Campo Magnético Direto / Direct Magnetic Field Strength |  |  |  |  | A/M | FMM | Força Magnetomotriz (Valor Eficaz) / Magnetomotive Force (RMS) |  |  |  | A
Nr | Js | Jd | Je | Jr | DC | Hd | He | Hc | Ss | Ps | µr | f | I | FMM
1 | 1850 | 1848.191 | 1315 | 1222 | 0.05 | 8569.71 | 3474.86 | 113.65 | 185.205 | 5.706 | 171 | 50 | 3.299962 | 24.57419
2 | 1800 | 1799.418 | 1278 | 1208 | 0.07 | 6221.58 | 2484.53 | 111.38 | 128.792 | 5.415 | 230 | 50 | 2.359478 | 17.57058
3 | 1700 | 1699.603 | 1205 | 1185 | 0.15 | 3005.08 | 1171.11 | 109.11 | 57.251 | 4.817 | 450 | 50 | 1.112165 | 8.282082
4 | 1600 | 1597.218 | 1132 | 1159 | 0.29 | 1272.36 | 498.92 | 103.42 | 22.897 | 4.197 | 999 | 50 | 0.4738082 | 3.528359
5 | 1500 | 1497.508 | 1061 | 1130 | 0.24 | 547.56 | 238.49 | 98.65 | 10.262 | 3.63 | 2176 | 50 | 0.2264862 | 1.6866
6 | 1400 | 1397.425 | 990 | 1084 | 0.44 | 296.82 | 155.08 | 93.76 | 6.224 | 3.13 | 3746 | 50 | 0.1472745 | 1.096725
7 | 1300 | 1297.877 | 919 | 1026 | 0.39 | 203.37 | 122.54 | 89.16 | 4.567 | 2.702 | 5080 | 50 | 0.1163723 | 0.866602
8 | 1200 | 1198.481 | 848 | 961 | 0.51 | 158.61 | 104.81 | 84.21 | 3.605 | 2.328 | 6013 | 50 | 0.09953466 | 0.7412156
9 | 1100 | 1098.465 | 778 | 890 | 0.19 | 132.1 | 92.18 | 78.82 | 2.907 | 1.985 | 6616 | 50 | 0.08754036 | 0.6518963
10 | 1000 | 998.721 | 707 | 813 | 0.39 | 115.2 | 82.66 | 73.47 | 2.37 | 1.674 | 6898 | 50 | 0.07849953 | 0.5845709
11 | 900 | 899.056 | 636 | 734 | 0.34 | 102.46 | 74.58 | 68.25 | 1.925 | 1.389 | 6986 | 50 | 0.07082621 | 0.5274292
12 | 800 | 798.761 | 566 | 651 | 0.35 | 92.26 | 67.65 | 63.33 | 1.551 | 1.132 | 6893 | 50 | 0.06424501 | 0.4784203
13 | 700 | 699.061 | 495 | 566 | 0.32 | 82.95 | 61.19 | 58.61 | 1.228 | 0.901 | 6710 | 50 | 0.05811016 | 0.4327352
14 | 600 | 599.105 | 424 | 480 | 0.36 | 74.46 | 55.16 | 53.81 | 0.948 | 0.695 | 6408 | 50 | 0.05238367 | 0.3900911
15 | 500 | 499.004 | 353 | 392 | 0.55 | 70.27 | 49.4 | 48.75 | 0.707 | 0.512 | 6102 | 50 | 0.04691358 | 0.3493564
16 | 400 | 402.656 | 283 | 333 | 7.84 | 69.85 | 43.97 | 42.96 | 0.512 | 0.361 | 5898 | 50 | 0.04175689 | 0.3109555
17 | 300 | 299.368 | 211 | 216 | 0.63 | 49.96 | 37.46 | 36.27 | 0.321 | 0.217 | 4590 | 50 | 0.03557455 | 0.2649169
18 | 200 | 199.468 | 141 | 130 | 0.42 | 41.32 | 30.77 | 27.47 | 0.176 | 0.106 | 3842 | 50 | 0.02922127 | 0.2176052
19 | 1850 | 1848.801 | 1314 | 1256 | 0.1 | 8628.84 | 3494.96 | 127.29 | 223.562 | 7.571 | 170 | 60 | 3.31905 | 24.71633
20 | 1800 | 1798.985 | 1278 | 1243 | 0.16 | 6260.16 | 2508.79 | 125.02 | 155.983 | 7.123 | 228 | 60 | 2.382517 | 17.74215
21 | 1700 | 1699.926 | 1206 | 1218 | 0.13 | 2999.35 | 1170.25 | 119.33 | 68.641 | 6.343 | 451 | 60 | 1.111349 | 8.276
22 | 1600 | 1598.28 | 1132 | 1188 | 0.39 | 1287.7 | 506.57 | 114.22 | 27.909 | 5.521 | 987 | 60 | 0.4810731 | 3.582459
23 | 1500 | 1497.752 | 1061 | 1157 | 0.24 | 548.45 | 242.38 | 110.02 | 12.512 | 4.772 | 2173 | 60 | 0.2301804 | 1.71411
24 | 1400 | 1398.323 | 990 | 1108 | 0.34 | 297.94 | 159.7 | 103.76 | 7.693 | 4.121 | 3735 | 60 | 0.1516619 | 1.129397
25 | 1300 | 1298.515 | 919 | 1047 | 0.15 | 204.11 | 127.11 | 97.97 | 5.686 | 3.553 | 5062 | 60 | 0.1207123 | 0.898921
26 | 1200 | 1198.397 | 848 | 980 | 0.35 | 159.88 | 109.33 | 92.11 | 4.513 | 3.052 | 5967 | 60 | 0.1038272 | 0.773181
27 | 1100 | 1098.219 | 778 | 906 | 0.21 | 134.78 | 96.48 | 85.92 | 3.65 | 2.594 | 6488 | 60 | 0.09162393 | 0.6823059
28 | 1000 | 998.36 | 707 | 827 | 0.11 | 119.22 | 86.49 | 79.84 | 2.975 | 2.178 | 6664 | 60 | 0.08213675 | 0.6116567
29 | 900 | 898.273 | 636 | 745 | 0.22 | 106.86 | 78.1 | 73.64 | 2.417 | 1.8 | 6692 | 60 | 0.07416904 | 0.5523226
30 | 800 | 797.933 | 565 | 660 | 0.3 | 96.43 | 70.6 | 67.88 | 1.94 | 1.461 | 6586 | 60 | 0.06704653 | 0.4992827
31 | 700 | 699.344 | 495 | 575 | 0.32 | 86.9 | 63.85 | 62.62 | 1.538 | 1.163 | 6403 | 60 | 0.06063628 | 0.4515467
32 | 600 | 599.166 | 424 | 487 | 0.38 | 77.59 | 57.28 | 57.31 | 1.182 | 0.893 | 6151 | 60 | 0.05439696 | 0.4050838
33 | 500 | 499.055 | 353 | 398 | 0.37 | 68.73 | 50.98 | 51.74 | 0.876 | 0.655 | 5780 | 60 | 0.04841406 | 0.3605302
34 | 400 | 398.833 | 282 | 308 | 0.16 | 59.94 | 44.73 | 45.46 | 0.614 | 0.447 | 5298 | 60 | 0.04247863 | 0.3163302
35 | 300 | 298.822 | 211 | 219 | 0.02 | 51.15 | 38.26 | 37.97 | 0.394 | 0.272 | 4653 | 60 | 0.03633428 | 0.2705744
36 | 200 | 199.991 | 141 | 132 | 0.43 | 42 | 31.2 | 28.51 | 0.214 | 0.134 | 3787 | 60 | 0.02962963 | 0.2206462
37 | B25 | 1676.814 | 1189 | 1214 | 0.18 | 2496.98 | 971.64 | 118.2 | 56.201 | 6.17 | 534 | 60 | 0.922735 | 6.871431
38 | B50 | 1767.329 | 1255 | 1216 | 0.13 | 4987.2 | 1975.04 | 122.74 | 120.558 | 6.903 | 282 | 60 | 1.875632 | 13.96747
39 | B100 | 1873.299 | 1332 | 1264 | 0.09 | 10019.98 | 4091.62 | 122.74 | 265.357 | 7.783 | 148 | 60 | 3.885679 | 28.93591

## 0,65 mm E170 (M450-65A)
Legenda / Caption
|  |  | Simbolo / Simbol | Variável / Paramater |  |  |  |  | Unidade / Unit | Simbolo / Simbol | Variável / Paramater |  |  |  | Unidade / Unit
|  |  | Nr | Parâmetro de Teste / Test Parameter |  |  |  |  | - | He | Intensidade de Campo Magnético Efetivo / Effective Magnetic Field Strength |  |  |  | A/M
|  |  | Js | Indução Magnética (Valor de Pico) / Magnetic Induction (Peak Value) |  |  |  |  | mT | Hc | Intensidade de Campo Magnético Coercivo / Coercive Magnetic Field Strength |  |  |  | A/M
Tabela de Valores Típicos / |  |  | Jd | Indução Magnética Direta / Direct Magnetic Induction |  |  |  |  | mT | Ss | Potência Aparente Específica / Specific Exciting Power |  |  |  | VA/Kg
Typical Values Table |  |  | Je | Indução Magnética Efetiva / Effective Magnetic Induction |  |  |  |  | mT | Ps | Perda Magnética / Core Loss |  |  |  | W/Kg
|  |  | Jr | Indução Magnética Remanente / Remanent Magnetic Induction |  |  |  |  | mT | µr | Permeabilidade Relativa / Relative Permeability |  |  |  | -
Produto / Product: E170 |  |  | FF | Fator de Forma / Form factor |  |  |  |  | FF | f | Frequência / Frequency |  |  |  | Hz
Espessura / Thickness: 0,65 mm |  |  | DC | Desvio de Campo Contínuo / Continuous Field Deviation |  |  |  |  | % | I | Corrente de Magnetização (Valor Eficaz) / Magnetization Current (RMS) |  |  |  | A
Referência / Reference: M450-65A |  |  | Hd | Intensidade de Campo Magnético Direto / Direct Magnetic Field Strength |  |  |  |  | A/M | FMM | Força Magnetomotriz (Valor Eficaz) / Magnetomotive Force (RMS) |  |  |  | A
Nr | Js | Jd | Je | Jr | DC | Hd | He | Hc | Ss | Ps | µr | f | I | FMM
1 | 1850 | [10 empty] | 50 | 0 | 0
2 | 1800 | [10 empty] | 50 | 0 | 0
3 | 1700 | [10 empty] | 50 | 0 | 0
4 | 1600 | [10 empty] | 50 | 0 | 0
5 | 1500 | [10 empty] | 50 | 0 | 0
6 | 1400 | [10 empty] | 50 | 0 | 0
7 | 1300 | [10 empty] | 50 | 0 | 0
8 | 1200 | [10 empty] | 50 | 0 | 0
9 | 1100 | [10 empty] | 50 | 0 | 0
10 | 1000 | [10 empty] | 50 | 0 | 0
11 | 900 | [10 empty] | 50 | 0 | 0
12 | 800 | [10 empty] | 50 | 0 | 0
13 | 700 | [10 empty] | 50 | 0 | 0
14 | 600 | [10 empty] | 50 | 0 | 0
15 | 500 | [10 empty] | 50 | 0 | 0
16 | 400 | [10 empty] | 50 | 0 | 0
17 | 300 | [10 empty] | 50 | 0 | 0
18 | 200 | [10 empty] | 50 | 0 | 0
19 | 1850 | [10 empty] | 60 | 0 | 0
20 | 1800 | [10 empty] | 60 | 0 | 0
21 | 1700 | [10 empty] | 60 | 0 | 0
22 | 1600 | [10 empty] | 60 | 0 | 0
23 | 1500 | [10 empty] | 60 | 0 | 0
24 | 1400 | [10 empty] | 60 | 0 | 0
25 | 1300 | [10 empty] | 60 | 0 | 0
26 | 1200 | [10 empty] | 60 | 0 | 0
27 | 1100 | [10 empty] | 60 | 0 | 0
28 | 1000 | [10 empty] | 60 | 0 | 0
29 | 900 | [10 empty] | 60 | 0 | 0
30 | 800 | [10 empty] | 60 | 0 | 0
31 | 700 | [10 empty] | 60 | 0 | 0
32 | 600 | [10 empty] | 60 | 0 | 0
33 | 500 | [10 empty] | 60 | 0 | 0
34 | 400 | [10 empty] | 60 | 0 | 0
35 | 300 | [10 empty] | 60 | 0 | 0
36 | 200 | [10 empty] | 60 | 0 | 0
37 | B25 | [10 empty] | 60 | 0 | 0
38 | B50 | [10 empty] | 60 | 0 | 0
39 | B100 | [10 empty] | 60 | 0 | 0

## 0,65 mm E185 (M470-65A)
Legenda / Caption
|  |  | Simbolo / Simbol | Variável / Paramater |  |  |  |  | Unidade / Unit | Simbolo / Simbol | Variável / Paramater |  |  |  | Unidade / Unit
|  |  | Nr | Parâmetro de Teste / Test Parameter |  |  |  |  | - | He | Intensidade de Campo Magnético Efetivo / Effective Magnetic Field Strength |  |  |  | A/M
|  |  | Js | Indução Magnética (Valor de Pico) / Magnetic Induction (Peak Value) |  |  |  |  | mT | Hc | Intensidade de Campo Magnético Coercivo / Coercive Magnetic Field Strength |  |  |  | A/M
Tabela de Valores Típicos / |  |  | Jd | Indução Magnética Direta / Direct Magnetic Induction |  |  |  |  | mT | Ss | Potência Aparente Específica / Specific Exciting Power |  |  |  | VA/Kg
Typical Values Table |  |  | Je | Indução Magnética Efetiva / Effective Magnetic Induction |  |  |  |  | mT | Ps | Perda Magnética / Core Loss |  |  |  | W/Kg
|  |  | Jr | Indução Magnética Remanente / Remanent Magnetic Induction |  |  |  |  | mT | µr | Permeabilidade Relativa / Relative Permeability |  |  |  | -
Produto / Product: E185 |  |  | FF | Fator de Forma / Form factor |  |  |  |  | FF | f | Frequência / Frequency |  |  |  | Hz
Espessura / Thickness: 0,65 mm |  |  | DC | Desvio de Campo Contínuo / Continuous Field Deviation |  |  |  |  | % | I | Corrente de Magnetização (Valor Eficaz) / Magnetization Current (RMS) |  |  |  | A
Referência / Reference: M470-65A |  |  | Hd | Intensidade de Campo Magnético Direto / Direct Magnetic Field Strength |  |  |  |  | A/M | FMM | Força Magnetomotriz (Valor Eficaz) / Magnetomotive Force (RMS) |  |  |  | A
Nr | Js | Jd | Je | Jr | DC | Hd | He | Hc | Ss | Ps | µr | f | I | FMM |  | version:
1 | 1850 | [10 empty] | 50 | 0 | 0
2 | 1800 | [10 empty] | 50 | 0 | 0
3 | 1700 | [10 empty] | 50 | 0 | 0
4 | 1600 | [10 empty] | 50 | 0 | 0
5 | 1500 | [10 empty] | 50 | 0 | 0
6 | 1400 | [10 empty] | 50 | 0 | 0
7 | 1300 | [10 empty] | 50 | 0 | 0
8 | 1200 | [10 empty] | 50 | 0 | 0
9 | 1100 | [10 empty] | 50 | 0 | 0
10 | 1000 | [10 empty] | 50 | 0 | 0
11 | 900 | [10 empty] | 50 | 0 | 0
12 | 800 | [10 empty] | 50 | 0 | 0
13 | 700 | [10 empty] | 50 | 0 | 0
14 | 600 | [10 empty] | 50 | 0 | 0
15 | 500 | [10 empty] | 50 | 0 | 0
16 | 400 | [10 empty] | 50 | 0 | 0
17 | 300 | [10 empty] | 50 | 0 | 0
18 | 200 | [10 empty] | 50 | 0 | 0
19 | 1850 | [10 empty] | 60 | 0 | 0
20 | 1800 | [10 empty] | 60 | 0 | 0
21 | 1700 | [10 empty] | 60 | 0 | 0
22 | 1600 | [10 empty] | 60 | 0 | 0
23 | 1500 | [10 empty] | 60 | 0 | 0
24 | 1400 | [10 empty] | 60 | 0 | 0
25 | 1300 | [10 empty] | 60 | 0 | 0
26 | 1200 | [10 empty] | 60 | 0 | 0
27 | 1100 | [10 empty] | 60 | 0 | 0
28 | 1000 | [10 empty] | 60 | 0 | 0
29 | 900 | [10 empty] | 60 | 0 | 0
30 | 800 | [10 empty] | 60 | 0 | 0
31 | 700 | [10 empty] | 60 | 0 | 0
32 | 600 | [10 empty] | 60 | 0 | 0
33 | 500 | [10 empty] | 60 | 0 | 0
34 | 400 | [10 empty] | 60 | 0 | 0
35 | 300 | [10 empty] | 60 | 0 | 0
36 | 200 | [10 empty] | 60 | 0 | 0
37 | B25 | [10 empty] | 60 | 0 | 0
38 | B50 | [10 empty] | 60 | 0 | 0
39 | B100 | [10 empty] | 60 | 0 | 0

## 0,65 mm E230 (M600-65A)
Legenda / Caption
|  |  | Simbolo / Simbol | Variável / Paramater |  |  |  |  | Unidade / Unit | Simbolo / Simbol | Variável / Paramater |  |  |  | Unidade / Unit
|  |  | Nr | Parâmetro de Teste / Test Parameter |  |  |  |  | - | He | Intensidade de Campo Magnético Efetivo / Effective Magnetic Field Strength |  |  |  | A/M
|  |  | Js | Indução Magnética (Valor de Pico) / Magnetic Induction (Peak Value) |  |  |  |  | mT | Hc | Intensidade de Campo Magnético Coercivo / Coercive Magnetic Field Strength |  |  |  | A/M
Tabela de Valores Típicos / |  |  | Jd | Indução Magnética Direta / Direct Magnetic Induction |  |  |  |  | mT | Ss | Potência Aparente Específica / Specific Exciting Power |  |  |  | VA/Kg
Typical Values Table |  |  | Je | Indução Magnética Efetiva / Effective Magnetic Induction |  |  |  |  | mT | Ps | Perda Magnética / Core Loss |  |  |  | W/Kg
|  |  | Jr | Indução Magnética Remanente / Remanent Magnetic Induction |  |  |  |  | mT | µr | Permeabilidade Relativa / Relative Permeability |  |  |  | -
Produto / Product: E230 |  |  | FF | Fator de Forma / Form factor |  |  |  |  | FF | f | Frequência / Frequency |  |  |  | Hz
Espessura / Thickness: 0,65 mm |  |  | DC | Desvio de Campo Contínuo / Continuous Field Deviation |  |  |  |  | % | I | Corrente de Magnetização (Valor Eficaz) / Magnetization Current (RMS) |  |  |  | A
Referência / Reference: M600-65A |  |  | Hd | Intensidade de Campo Magnético Direto / Direct Magnetic Field Strength |  |  |  |  | A/M | FMM | Força Magnetomotriz (Valor Eficaz) / Magnetomotive Force (RMS) |  |  |  | A
Nr | Js | Jd | Je | Jr | DC | Hd | He | Hc | Ss | Ps | µr | f | I | FMM
1 | 1850 | [10 empty] | 50 | 0 | 0
2 | 1800 | [10 empty] | 50 | 0 | 0
3 | 1700 | [10 empty] | 50 | 0 | 0
4 | 1600 | [10 empty] | 50 | 0 | 0
5 | 1500 | [10 empty] | 50 | 0 | 0
6 | 1400 | [10 empty] | 50 | 0 | 0
7 | 1300 | [10 empty] | 50 | 0 | 0
8 | 1200 | [10 empty] | 50 | 0 | 0
9 | 1100 | [10 empty] | 50 | 0 | 0
10 | 1000 | [10 empty] | 50 | 0 | 0
11 | 900 | [10 empty] | 50 | 0 | 0
12 | 800 | [10 empty] | 50 | 0 | 0
13 | 700 | [10 empty] | 50 | 0 | 0
14 | 600 | [10 empty] | 50 | 0 | 0
15 | 500 | [10 empty] | 50 | 0 | 0
16 | 400 | [10 empty] | 50 | 0 | 0
17 | 300 | [10 empty] | 50 | 0 | 0
18 | 200 | [10 empty] | 50 | 0 | 0
19 | 1850 | [10 empty] | 60 | 0 | 0
20 | 1800 | [10 empty] | 60 | 0 | 0
21 | 1700 | [10 empty] | 60 | 0 | 0
22 | 1600 | [10 empty] | 60 | 0 | 0
23 | 1500 | [10 empty] | 60 | 0 | 0
24 | 1400 | [10 empty] | 60 | 0 | 0
25 | 1300 | [10 empty] | 60 | 0 | 0
26 | 1200 | [10 empty] | 60 | 0 | 0
27 | 1100 | [10 empty] | 60 | 0 | 0
28 | 1000 | [10 empty] | 60 | 0 | 0
29 | 900 | [10 empty] | 60 | 0 | 0
30 | 800 | [10 empty] | 60 | 0 | 0
31 | 700 | [10 empty] | 60 | 0 | 0
32 | 600 | [10 empty] | 60 | 0 | 0
33 | 500 | [10 empty] | 60 | 0 | 0
34 | 400 | [10 empty] | 60 | 0 | 0
35 | 300 | [10 empty] | 60 | 0 | 0
36 | 200 | [10 empty] | 60 | 0 | 0
37 | B25 | [10 empty] | 60 | 0 | 0
38 | B50 | [10 empty] | 60 | 0 | 0
39 | B100 | [10 empty] | 60 | 0 | 0

## 0,65 mm E233 (P450-65A)
Legenda / Caption
|  |  | Simbolo / Simbol | Variável / Paramater |  |  |  |  | Unidade / Unit | Simbolo / Simbol | Variável / Paramater |  |  |  | Unidade / Unit
|  |  | Nr | Parâmetro de Teste / Test Parameter |  |  |  |  | - | He | Intensidade de Campo Magnético Efetivo / Effective Magnetic Field Strength |  |  |  | A/M
|  |  | Js | Indução Magnética (Valor de Pico) / Magnetic Induction (Peak Value) |  |  |  |  | mT | Hc | Intensidade de Campo Magnético Coercivo / Coercive Magnetic Field Strength |  |  |  | A/M
Tabela de Valores Típicos / |  |  | Jd | Indução Magnética Direta / Direct Magnetic Induction |  |  |  |  | mT | Ss | Potência Aparente Específica / Specific Exciting Power |  |  |  | VA/Kg
Typical Values Table |  |  | Je | Indução Magnética Efetiva / Effective Magnetic Induction |  |  |  |  | mT | Ps | Perda Magnética / Core Loss |  |  |  | W/Kg
|  |  | Jr | Indução Magnética Remanente / Remanent Magnetic Induction |  |  |  |  | mT | µr | Permeabilidade Relativa / Relative Permeability |  |  |  | -
Produto / Product: E233 |  |  | FF | Fator de Forma / Form factor |  |  |  |  | FF | f | Frequência / Frequency |  |  |  | Hz
Espessura / Thickness: 0,65 mm |  |  | DC | Desvio de Campo Contínuo / Continuous Field Deviation |  |  |  |  | % | I | Corrente de Magnetização (Valor Eficaz) / Magnetization Current (RMS) |  |  |  | A
Referência / Reference: P450-65A |  |  | Hd | Intensidade de Campo Magnético Direto / Direct Magnetic Field Strength |  |  |  |  | A/M | FMM | Força Magnetomotriz (Valor Eficaz) / Magnetomotive Force (RMS) |  |  |  | A
Nr | Js | Jd | Je | Jr | DC | Hd | He | Hc | Ss | Ps | µr | f | I | FMM
1 | 1850 | [10 empty] | 50 | 0 | 0
2 | 1800 | [10 empty] | 50 | 0 | 0
3 | 1700 | [10 empty] | 50 | 0 | 0
4 | 1600 | [10 empty] | 50 | 0 | 0
5 | 1500 | [10 empty] | 50 | 0 | 0
6 | 1400 | [10 empty] | 50 | 0 | 0
7 | 1300 | [10 empty] | 50 | 0 | 0
8 | 1200 | [10 empty] | 50 | 0 | 0
9 | 1100 | [10 empty] | 50 | 0 | 0
10 | 1000 | [10 empty] | 50 | 0 | 0
11 | 900 | [10 empty] | 50 | 0 | 0
12 | 800 | [10 empty] | 50 | 0 | 0
13 | 700 | [10 empty] | 50 | 0 | 0
14 | 600 | [10 empty] | 50 | 0 | 0
15 | 500 | [10 empty] | 50 | 0 | 0
16 | 400 | [10 empty] | 50 | 0 | 0
17 | 300 | [10 empty] | 50 | 0 | 0
18 | 200 | [10 empty] | 50 | 0 | 0
19 | 1850 | [10 empty] | 60 | 0 | 0
20 | 1800 | [10 empty] | 60 | 0 | 0
21 | 1700 | [10 empty] | 60 | 0 | 0
22 | 1600 | [10 empty] | 60 | 0 | 0
23 | 1500 | [10 empty] | 60 | 0 | 0
24 | 1400 | [10 empty] | 60 | 0 | 0
25 | 1300 | [10 empty] | 60 | 0 | 0
26 | 1200 | [10 empty] | 60 | 0 | 0
27 | 1100 | [10 empty] | 60 | 0 | 0
28 | 1000 | [10 empty] | 60 | 0 | 0
29 | 900 | [10 empty] | 60 | 0 | 0
30 | 800 | [10 empty] | 60 | 0 | 0
31 | 700 | [10 empty] | 60 | 0 | 0
32 | 600 | [10 empty] | 60 | 0 | 0
33 | 500 | [10 empty] | 60 | 0 | 0
34 | 400 | [10 empty] | 60 | 0 | 0
35 | 300 | [10 empty] | 60 | 0 | 0
36 | 200 | [10 empty] | 60 | 0 | 0
37 | B25 | [10 empty] | 60 | 0 | 0
38 | B50 | [10 empty] | 60 | 0 | 0
39 | B100 | [10 empty] | 60 | 0 | 0

## 1,00 mm E233 (P800-100A)
Legenda / Caption
|  |  | Simbolo / Simbol | Variável / Paramater |  |  |  |  | Unidade / Unit | Simbolo / Simbol | Variável / Paramater |  |  |  | Unidade / Unit
|  |  | Nr | Parâmetro de Teste / Test Parameter |  |  |  |  | - | He | Intensidade de Campo Magnético Efetivo / Effective Magnetic Field Strength |  |  |  | A/M
|  |  | Js | Indução Magnética (Valor de Pico) / Magnetic Induction (Peak Value) |  |  |  |  | mT | Hc | Intensidade de Campo Magnético Coercivo / Coercive Magnetic Field Strength |  |  |  | A/M
Tabela de Valores Típicos / |  |  | Jd | Indução Magnética Direta / Direct Magnetic Induction |  |  |  |  | mT | Ss | Potência Aparente Específica / Specific Exciting Power |  |  |  | VA/Kg
Typical Values Table |  |  | Je | Indução Magnética Efetiva / Effective Magnetic Induction |  |  |  |  | mT | Ps | Perda Magnética / Core Loss |  |  |  | W/Kg
|  |  | Jr | Indução Magnética Remanente / Remanent Magnetic Induction |  |  |  |  | mT | µr | Permeabilidade Relativa / Relative Permeability |  |  |  | -
Produto / Product: E233 |  |  | FF | Fator de Forma / Form factor |  |  |  |  | FF | f | Frequência / Frequency |  |  |  | Hz
Espessura / Thickness: 1,00 mm |  |  | DC | Desvio de Campo Contínuo / Continuous Field Deviation |  |  |  |  | % | I | Corrente de Magnetização (Valor Eficaz) / Magnetization Current (RMS) |  |  |  | A
Referência / Reference: P800-100A |  |  | Hd | Intensidade de Campo Magnético Direto / Direct Magnetic Field Strength |  |  |  |  | A/M | FMM | Força Magnetomotriz (Valor Eficaz) / Magnetomotive Force (RMS) |  |  |  | A
Nr | Js | Jd | Je | Jr | DC | Hd | He | Hc | Ss | Ps | µr | f | I | FMM
1 | 1850 | [10 empty] | 50 | 0 | 0
2 | 1800 | [10 empty] | 50 | 0 | 0
3 | 1700 | [10 empty] | 50 | 0 | 0
4 | 1600 | [10 empty] | 50 | 0 | 0
5 | 1500 | [10 empty] | 50 | 0 | 0
6 | 1400 | [10 empty] | 50 | 0 | 0
7 | 1300 | [10 empty] | 50 | 0 | 0
8 | 1200 | [10 empty] | 50 | 0 | 0
9 | 1100 | [10 empty] | 50 | 0 | 0
10 | 1000 | [10 empty] | 50 | 0 | 0
11 | 900 | [10 empty] | 50 | 0 | 0
12 | 800 | [10 empty] | 50 | 0 | 0
13 | 700 | [10 empty] | 50 | 0 | 0
14 | 600 | [10 empty] | 50 | 0 | 0
15 | 500 | [10 empty] | 50 | 0 | 0
16 | 400 | [10 empty] | 50 | 0 | 0
17 | 300 | [10 empty] | 50 | 0 | 0
18 | 200 | [10 empty] | 50 | 0 | 0
19 | 1850 | [10 empty] | 60 | 0 | 0
20 | 1800 | [10 empty] | 60 | 0 | 0
21 | 1700 | [10 empty] | 60 | 0 | 0
22 | 1600 | [10 empty] | 60 | 0 | 0
23 | 1500 | [10 empty] | 60 | 0 | 0
24 | 1400 | [10 empty] | 60 | 0 | 0
25 | 1300 | [10 empty] | 60 | 0 | 0
26 | 1200 | [10 empty] | 60 | 0 | 0
27 | 1100 | [10 empty] | 60 | 0 | 0
28 | 1000 | [10 empty] | 60 | 0 | 0
29 | 900 | [10 empty] | 60 | 0 | 0
30 | 800 | [10 empty] | 60 | 0 | 0
31 | 700 | [10 empty] | 60 | 0 | 0
32 | 600 | [10 empty] | 60 | 0 | 0
33 | 500 | [10 empty] | 60 | 0 | 0
34 | 400 | [10 empty] | 60 | 0 | 0
35 | 300 | [10 empty] | 60 | 0 | 0
36 | 200 | [10 empty] | 60 | 0 | 0
37 | B25 | [10 empty] | 60 | 0 | 0
38 | B50 | [10 empty] | 60 | 0 | 0
39 | B100 | [10 empty] | 60 | 0 | 0